## 数据说明
刻蚀实验数据 — 整理后建模长表
本工作簿由三份原始实验数据合并整理而得，目标为刻蚀深度建模。
工作表：
1. 数据说明 — 本页
2. 长表(Long) — 每行一次单点测量，供机器学习建模直接使用
3. 条件均值(Summary) — 每个工艺条件 × 衬底 的均值、标准差、重复数、刻蚀速率
字段说明：
source_file — 原始数据文件名
experiment_group — 实验分组标签（变量族）
discharge_condition — 放电条件的文字描述
substrate — 衬底类型（Si / SiO2 / SiN）
position — 测试位置（center 腔室中心 / edge 腔室边缘）
electrode_gap_cm — 上下极板间距 (cm)，仅文件 2 提供
pressure_Pa — 工作气压 (Pa)
power_W — 射频功率 (W)
time_min — 刻蚀时间 (min)
Ar_frac / O2_frac / CF4_frac — 三种气体的流量分数（归一化至 1）
photoresist — 是否有光刻胶（yes / no）
replicate — 单条件下的重复测量编号
etch_depth_nm — 刻蚀深度 (nm)，为目标变量
mean_nm / std_nm / min_nm / max_nm — 对重复测量的统计（仅 Summary 表）
etch_rate_nm_per_min — 由 mean_nm / time_min 推得（仅 Summary 表，当 time_min 已知）
建模建议字段（特征 / 目标）：
特征 X：pressure_Pa, power_W, time_min, Ar_frac, O2_frac, CF4_frac,
electrode_gap_cm(可选/缺失插补), position(one-hot), photoresist(one-hot),
substrate(one-hot 或独立模型)
目标 y：etch_depth_nm 或者 etch_rate_nm_per_min（推荐：速率更易泛化）

## 长表(Long)
source_file | experiment_group | discharge_condition | substrate | position | electrode_gap_cm | pressure_Pa | power_W | time_min | Ar_frac | O2_frac | CF4_frac | photoresist | replicate | etch_depth_nm
4.11改.xlsx | 中心处不同气体比例下（Ar:O2，100W） | 100W 13Pa 3min Ar:O2 | Si | center |  | 13 | 100 | 3 | 0.1 | 0.9 | 0 | yes | 1 | 46.3122
4.11改.xlsx | 中心处不同气体比例下（Ar:O2，100W） | 100W 13Pa 3min Ar:O2 | Si | center |  | 13 | 100 | 3 | 0.1 | 0.9 | 0 | yes | 2 | 43.9873
4.11改.xlsx | 中心处不同气体比例下（Ar:O2，100W） | 100W 13Pa 3min Ar:O2 | Si | center |  | 13 | 100 | 3 | 0.1 | 0.9 | 0 | yes | 3 | 38.7393
4.11改.xlsx | 中心处不同气体比例下（Ar:O2，100W） | 100W 13Pa 3min Ar:O2 | Si | center |  | 13 | 100 | 3 | 0.1 | 0.9 | 0 | yes | 4 | 40.4598
4.11改.xlsx | 中心处不同气体比例下（Ar:O2，100W） | 100W 13Pa 3min Ar:O2 | Si | center |  | 13 | 100 | 3 | 0.1 | 0.9 | 0 | yes | 5 | 39.4265
4.11改.xlsx | 中心处不同气体比例下（Ar:O2，100W） | 100W 13Pa 3min Ar:O2 | SiO2 | center |  | 13 | 100 | 3 | 0.1 | 0.9 | 0 | yes | 1 | 86.8787
4.11改.xlsx | 中心处不同气体比例下（Ar:O2，100W） | 100W 13Pa 3min Ar:O2 | SiO2 | center |  | 13 | 100 | 3 | 0.1 | 0.9 | 0 | yes | 2 | 83.0562
4.11改.xlsx | 中心处不同气体比例下（Ar:O2，100W） | 100W 13Pa 3min Ar:O2 | SiO2 | center |  | 13 | 100 | 3 | 0.1 | 0.9 | 0 | yes | 3 | 87.636
4.11改.xlsx | 中心处不同气体比例下（Ar:O2，100W） | 100W 13Pa 3min Ar:O2 | SiO2 | center |  | 13 | 100 | 3 | 0.1 | 0.9 | 0 | yes | 4 | 80.7284
4.11改.xlsx | 中心处不同气体比例下（Ar:O2，100W） | 100W 13Pa 3min Ar:O2 | SiO2 | center |  | 13 | 100 | 3 | 0.1 | 0.9 | 0 | yes | 5 | 80.7713
4.11改.xlsx | 中心处不同气体比例下（Ar:O2，100W） | 100W 13Pa 3min Ar:O2 | SiN | center |  | 13 | 100 | 3 | 0.1 | 0.9 | 0 | yes | 1 | 63.4229
4.11改.xlsx | 中心处不同气体比例下（Ar:O2，100W） | 100W 13Pa 3min Ar:O2 | SiN | center |  | 13 | 100 | 3 | 0.1 | 0.9 | 0 | yes | 2 | 58.7331
4.11改.xlsx | 中心处不同气体比例下（Ar:O2，100W） | 100W 13Pa 3min Ar:O2 | SiN | center |  | 13 | 100 | 3 | 0.1 | 0.9 | 0 | yes | 3 | 58.9504
4.11改.xlsx | 中心处不同气体比例下（Ar:O2，100W） | 100W 13Pa 3min Ar:O2 | SiN | center |  | 13 | 100 | 3 | 0.1 | 0.9 | 0 | yes | 4 | 66.4068
4.11改.xlsx | 中心处不同气体比例下（Ar:O2，100W） | 100W 13Pa 3min Ar:O2 | SiN | center |  | 13 | 100 | 3 | 0.1 | 0.9 | 0 | yes | 5 | 68.4482
4.11改.xlsx | 中心处不同气体比例下（Ar:O2，100W） | 100W 13Pa 3min Ar:O2 | Si | center |  | 13 | 100 | 3 | 0.3 | 0.7 | 0 | yes | 1 | 59.8278
4.11改.xlsx | 中心处不同气体比例下（Ar:O2，100W） | 100W 13Pa 3min Ar:O2 | Si | center |  | 13 | 100 | 3 | 0.3 | 0.7 | 0 | yes | 2 | 55.3219
4.11改.xlsx | 中心处不同气体比例下（Ar:O2，100W） | 100W 13Pa 3min Ar:O2 | Si | center |  | 13 | 100 | 3 | 0.3 | 0.7 | 0 | yes | 3 | 59.2619
4.11改.xlsx | 中心处不同气体比例下（Ar:O2，100W） | 100W 13Pa 3min Ar:O2 | Si | center |  | 13 | 100 | 3 | 0.3 | 0.7 | 0 | yes | 4 | 61.3448
4.11改.xlsx | 中心处不同气体比例下（Ar:O2，100W） | 100W 13Pa 3min Ar:O2 | Si | center |  | 13 | 100 | 3 | 0.3 | 0.7 | 0 | yes | 5 | 50.0913
4.11改.xlsx | 中心处不同气体比例下（Ar:O2，100W） | 100W 13Pa 3min Ar:O2 | SiO2 | center |  | 13 | 100 | 3 | 0.3 | 0.7 | 0 | yes | 1 | 96.0038
4.11改.xlsx | 中心处不同气体比例下（Ar:O2，100W） | 100W 13Pa 3min Ar:O2 | SiO2 | center |  | 13 | 100 | 3 | 0.3 | 0.7 | 0 | yes | 2 | 94.629
4.11改.xlsx | 中心处不同气体比例下（Ar:O2，100W） | 100W 13Pa 3min Ar:O2 | SiO2 | center |  | 13 | 100 | 3 | 0.3 | 0.7 | 0 | yes | 3 | 94.0798
4.11改.xlsx | 中心处不同气体比例下（Ar:O2，100W） | 100W 13Pa 3min Ar:O2 | SiO2 | center |  | 13 | 100 | 3 | 0.3 | 0.7 | 0 | yes | 4 | 100.214
4.11改.xlsx | 中心处不同气体比例下（Ar:O2，100W） | 100W 13Pa 3min Ar:O2 | SiO2 | center |  | 13 | 100 | 3 | 0.3 | 0.7 | 0 | yes | 5 | 92.0507
4.11改.xlsx | 中心处不同气体比例下（Ar:O2，100W） | 100W 13Pa 3min Ar:O2 | SiN | center |  | 13 | 100 | 3 | 0.3 | 0.7 | 0 | yes | 1 | 91.7875
4.11改.xlsx | 中心处不同气体比例下（Ar:O2，100W） | 100W 13Pa 3min Ar:O2 | SiN | center |  | 13 | 100 | 3 | 0.3 | 0.7 | 0 | yes | 2 | 89.4425
4.11改.xlsx | 中心处不同气体比例下（Ar:O2，100W） | 100W 13Pa 3min Ar:O2 | SiN | center |  | 13 | 100 | 3 | 0.3 | 0.7 | 0 | yes | 3 | 93.2778
4.11改.xlsx | 中心处不同气体比例下（Ar:O2，100W） | 100W 13Pa 3min Ar:O2 | SiN | center |  | 13 | 100 | 3 | 0.3 | 0.7 | 0 | yes | 4 | 84.457
4.11改.xlsx | 中心处不同气体比例下（Ar:O2，100W） | 100W 13Pa 3min Ar:O2 | SiN | center |  | 13 | 100 | 3 | 0.3 | 0.7 | 0 | yes | 5 | 92.9104
4.11改.xlsx | 中心处不同气体比例下（Ar:O2，100W） | 100W 13Pa 3min Ar:O2 | Si | center |  | 13 | 100 | 3 | 0.5 | 0.5 | 0 | yes | 1 | 66.5807
4.11改.xlsx | 中心处不同气体比例下（Ar:O2，100W） | 100W 13Pa 3min Ar:O2 | Si | center |  | 13 | 100 | 3 | 0.5 | 0.5 | 0 | yes | 2 | 76.3393
4.11改.xlsx | 中心处不同气体比例下（Ar:O2，100W） | 100W 13Pa 3min Ar:O2 | Si | center |  | 13 | 100 | 3 | 0.5 | 0.5 | 0 | yes | 3 | 72.3636
4.11改.xlsx | 中心处不同气体比例下（Ar:O2，100W） | 100W 13Pa 3min Ar:O2 | Si | center |  | 13 | 100 | 3 | 0.5 | 0.5 | 0 | yes | 4 | 71.6583
4.11改.xlsx | 中心处不同气体比例下（Ar:O2，100W） | 100W 13Pa 3min Ar:O2 | Si | center |  | 13 | 100 | 3 | 0.5 | 0.5 | 0 | yes | 5 | 84.7918
4.11改.xlsx | 中心处不同气体比例下（Ar:O2，100W） | 100W 13Pa 3min Ar:O2 | SiO2 | center |  | 13 | 100 | 3 | 0.5 | 0.5 | 0 | yes | 1 | 104.034
4.11改.xlsx | 中心处不同气体比例下（Ar:O2，100W） | 100W 13Pa 3min Ar:O2 | SiO2 | center |  | 13 | 100 | 3 | 0.5 | 0.5 | 0 | yes | 2 | 105.732
4.11改.xlsx | 中心处不同气体比例下（Ar:O2，100W） | 100W 13Pa 3min Ar:O2 | SiO2 | center |  | 13 | 100 | 3 | 0.5 | 0.5 | 0 | yes | 3 | 104.259
4.11改.xlsx | 中心处不同气体比例下（Ar:O2，100W） | 100W 13Pa 3min Ar:O2 | SiO2 | center |  | 13 | 100 | 3 | 0.5 | 0.5 | 0 | yes | 4 | 97.6298
4.11改.xlsx | 中心处不同气体比例下（Ar:O2，100W） | 100W 13Pa 3min Ar:O2 | SiO2 | center |  | 13 | 100 | 3 | 0.5 | 0.5 | 0 | yes | 5 | 105.916
4.11改.xlsx | 中心处不同气体比例下（Ar:O2，100W） | 100W 13Pa 3min Ar:O2 | SiN | center |  | 13 | 100 | 3 | 0.5 | 0.5 | 0 | yes | 1 | 94.6211
4.11改.xlsx | 中心处不同气体比例下（Ar:O2，100W） | 100W 13Pa 3min Ar:O2 | SiN | center |  | 13 | 100 | 3 | 0.5 | 0.5 | 0 | yes | 2 | 95.3191
4.11改.xlsx | 中心处不同气体比例下（Ar:O2，100W） | 100W 13Pa 3min Ar:O2 | SiN | center |  | 13 | 100 | 3 | 0.5 | 0.5 | 0 | yes | 3 | 93.327
4.11改.xlsx | 中心处不同气体比例下（Ar:O2，100W） | 100W 13Pa 3min Ar:O2 | SiN | center |  | 13 | 100 | 3 | 0.5 | 0.5 | 0 | yes | 4 | 96.7909
4.11改.xlsx | 中心处不同气体比例下（Ar:O2，100W） | 100W 13Pa 3min Ar:O2 | SiN | center |  | 13 | 100 | 3 | 0.5 | 0.5 | 0 | yes | 5 | 93.4775
4.11改.xlsx | 中心处不同气体比例下（Ar:O2，100W） | 100W 13Pa 3min Ar:O2 | Si | center |  | 13 | 100 | 3 | 0.7 | 0.3 | 0 | yes | 1 | 74.554
4.11改.xlsx | 中心处不同气体比例下（Ar:O2，100W） | 100W 13Pa 3min Ar:O2 | Si | center |  | 13 | 100 | 3 | 0.7 | 0.3 | 0 | yes | 2 | 76.261
4.11改.xlsx | 中心处不同气体比例下（Ar:O2，100W） | 100W 13Pa 3min Ar:O2 | Si | center |  | 13 | 100 | 3 | 0.7 | 0.3 | 0 | yes | 3 | 73.9566
4.11改.xlsx | 中心处不同气体比例下（Ar:O2，100W） | 100W 13Pa 3min Ar:O2 | Si | center |  | 13 | 100 | 3 | 0.7 | 0.3 | 0 | yes | 4 | 83.1945
4.11改.xlsx | 中心处不同气体比例下（Ar:O2，100W） | 100W 13Pa 3min Ar:O2 | Si | center |  | 13 | 100 | 3 | 0.7 | 0.3 | 0 | yes | 5 | 81.7836
4.11改.xlsx | 中心处不同气体比例下（Ar:O2，100W） | 100W 13Pa 3min Ar:O2 | SiO2 | center |  | 13 | 100 | 3 | 0.7 | 0.3 | 0 | yes | 1 | 102.869
4.11改.xlsx | 中心处不同气体比例下（Ar:O2，100W） | 100W 13Pa 3min Ar:O2 | SiO2 | center |  | 13 | 100 | 3 | 0.7 | 0.3 | 0 | yes | 2 | 104.165
4.11改.xlsx | 中心处不同气体比例下（Ar:O2，100W） | 100W 13Pa 3min Ar:O2 | SiO2 | center |  | 13 | 100 | 3 | 0.7 | 0.3 | 0 | yes | 3 | 109.201
4.11改.xlsx | 中心处不同气体比例下（Ar:O2，100W） | 100W 13Pa 3min Ar:O2 | SiO2 | center |  | 13 | 100 | 3 | 0.7 | 0.3 | 0 | yes | 4 | 108.226
4.11改.xlsx | 中心处不同气体比例下（Ar:O2，100W） | 100W 13Pa 3min Ar:O2 | SiO2 | center |  | 13 | 100 | 3 | 0.7 | 0.3 | 0 | yes | 5 | 105.391
4.11改.xlsx | 中心处不同气体比例下（Ar:O2，100W） | 100W 13Pa 3min Ar:O2 | Si | center |  | 13 | 100 | 3 | 0.9 | 0.1 | 0 | yes | 1 | 86.0354
4.11改.xlsx | 中心处不同气体比例下（Ar:O2，100W） | 100W 13Pa 3min Ar:O2 | Si | center |  | 13 | 100 | 3 | 0.9 | 0.1 | 0 | yes | 2 | 80.4901
4.11改.xlsx | 中心处不同气体比例下（Ar:O2，100W） | 100W 13Pa 3min Ar:O2 | Si | center |  | 13 | 100 | 3 | 0.9 | 0.1 | 0 | yes | 3 | 91.7949
4.11改.xlsx | 中心处不同气体比例下（Ar:O2，100W） | 100W 13Pa 3min Ar:O2 | Si | center |  | 13 | 100 | 3 | 0.9 | 0.1 | 0 | yes | 4 | 80.5721
4.11改.xlsx | 中心处不同气体比例下（Ar:O2，100W） | 100W 13Pa 3min Ar:O2 | Si | center |  | 13 | 100 | 3 | 0.9 | 0.1 | 0 | yes | 5 | 84.7033
4.11改.xlsx | 中心处不同气体比例下（Ar:O2，100W） | 100W 13Pa 3min Ar:O2 | SiO2 | center |  | 13 | 100 | 3 | 0.9 | 0.1 | 0 | yes | 1 | 104.951
4.11改.xlsx | 中心处不同气体比例下（Ar:O2，100W） | 100W 13Pa 3min Ar:O2 | SiO2 | center |  | 13 | 100 | 3 | 0.9 | 0.1 | 0 | yes | 2 | 111.823
4.11改.xlsx | 中心处不同气体比例下（Ar:O2，100W） | 100W 13Pa 3min Ar:O2 | SiO2 | center |  | 13 | 100 | 3 | 0.9 | 0.1 | 0 | yes | 3 | 110.745
4.11改.xlsx | 中心处不同气体比例下（Ar:O2，100W） | 100W 13Pa 3min Ar:O2 | SiO2 | center |  | 13 | 100 | 3 | 0.9 | 0.1 | 0 | yes | 4 | 126.777
4.11改.xlsx | 中心处不同气体比例下（Ar:O2，100W） | 100W 13Pa 3min Ar:O2 | SiO2 | center |  | 13 | 100 | 3 | 0.9 | 0.1 | 0 | yes | 5 | 110.635
4.11改.xlsx | 中心处不同气体比例下（Ar:O2，100W） | 100W 13Pa 3min Ar:O2 | SiN | center |  | 13 | 100 | 3 | 0.9 | 0.1 | 0 | yes | 1 | 132.066
4.11改.xlsx | 中心处不同气体比例下（Ar:O2，100W） | 100W 13Pa 3min Ar:O2 | SiN | center |  | 13 | 100 | 3 | 0.9 | 0.1 | 0 | yes | 2 | 138.048
4.11改.xlsx | 中心处不同气体比例下（Ar:O2，100W） | 100W 13Pa 3min Ar:O2 | SiN | center |  | 13 | 100 | 3 | 0.9 | 0.1 | 0 | yes | 3 | 135.942
4.11改.xlsx | 中心处不同气体比例下（Ar:O2，100W） | 100W 13Pa 3min Ar:O2 | SiN | center |  | 13 | 100 | 3 | 0.9 | 0.1 | 0 | yes | 4 | 135.186
4.11改.xlsx | 中心处不同气体比例下（Ar:O2，100W） | 100W 13Pa 3min Ar:O2 | SiN | center |  | 13 | 100 | 3 | 0.9 | 0.1 | 0 | yes | 5 | 134.379
4.11改.xlsx | 中心处不同气体比例下（Ar:O2，10W） | 10W 13Pa 10min Ar:O2 | Si | center |  | 13 | 10 | 10 | 0.1 | 0.9 | 0 | yes | 1 | 13.181
4.11改.xlsx | 中心处不同气体比例下（Ar:O2，10W） | 10W 13Pa 10min Ar:O2 | Si | center |  | 13 | 10 | 10 | 0.1 | 0.9 | 0 | yes | 2 | 17.5025
4.11改.xlsx | 中心处不同气体比例下（Ar:O2，10W） | 10W 13Pa 10min Ar:O2 | Si | center |  | 13 | 10 | 10 | 0.1 | 0.9 | 0 | yes | 3 | 14.9454
4.11改.xlsx | 中心处不同气体比例下（Ar:O2，10W） | 10W 13Pa 10min Ar:O2 | Si | center |  | 13 | 10 | 10 | 0.1 | 0.9 | 0 | yes | 4 | 25.5298
4.11改.xlsx | 中心处不同气体比例下（Ar:O2，10W） | 10W 13Pa 10min Ar:O2 | Si | center |  | 13 | 10 | 10 | 0.1 | 0.9 | 0 | yes | 5 | 16.5122
4.11改.xlsx | 中心处不同气体比例下（Ar:O2，10W） | 10W 13Pa 10min Ar:O2 | SiO2 | center |  | 13 | 10 | 10 | 0.1 | 0.9 | 0 | yes | 1 | 31.8212
4.11改.xlsx | 中心处不同气体比例下（Ar:O2，10W） | 10W 13Pa 10min Ar:O2 | SiO2 | center |  | 13 | 10 | 10 | 0.1 | 0.9 | 0 | yes | 2 | 22.0406
4.11改.xlsx | 中心处不同气体比例下（Ar:O2，10W） | 10W 13Pa 10min Ar:O2 | SiO2 | center |  | 13 | 10 | 10 | 0.1 | 0.9 | 0 | yes | 3 | 22.1303
4.11改.xlsx | 中心处不同气体比例下（Ar:O2，10W） | 10W 13Pa 10min Ar:O2 | SiO2 | center |  | 13 | 10 | 10 | 0.1 | 0.9 | 0 | yes | 4 | 22.0766
4.11改.xlsx | 中心处不同气体比例下（Ar:O2，10W） | 10W 13Pa 10min Ar:O2 | SiO2 | center |  | 13 | 10 | 10 | 0.1 | 0.9 | 0 | yes | 5 | 25.4851
4.11改.xlsx | 中心处不同气体比例下（Ar:O2，10W） | 10W 13Pa 10min Ar:O2 | SiN | center |  | 13 | 10 | 10 | 0.1 | 0.9 | 0 | yes | 1 | 12.2553
4.11改.xlsx | 中心处不同气体比例下（Ar:O2，10W） | 10W 13Pa 10min Ar:O2 | SiN | center |  | 13 | 10 | 10 | 0.1 | 0.9 | 0 | yes | 2 | 17.8682
4.11改.xlsx | 中心处不同气体比例下（Ar:O2，10W） | 10W 13Pa 10min Ar:O2 | SiN | center |  | 13 | 10 | 10 | 0.1 | 0.9 | 0 | yes | 3 | 12.0768
4.11改.xlsx | 中心处不同气体比例下（Ar:O2，10W） | 10W 13Pa 10min Ar:O2 | SiN | center |  | 13 | 10 | 10 | 0.1 | 0.9 | 0 | yes | 4 | 9.47498
4.11改.xlsx | 中心处不同气体比例下（Ar:O2，10W） | 10W 13Pa 10min Ar:O2 | SiN | center |  | 13 | 10 | 10 | 0.1 | 0.9 | 0 | yes | 5 | 8.11975
4.11改.xlsx | 中心处不同气体比例下（Ar:O2，10W） | 10W 13Pa 10min Ar:O2 | Si | center |  | 13 | 10 | 10 | 0.2 | 0.8 | 0 | yes | 1 | 14.9673
4.11改.xlsx | 中心处不同气体比例下（Ar:O2，10W） | 10W 13Pa 10min Ar:O2 | Si | center |  | 13 | 10 | 10 | 0.2 | 0.8 | 0 | yes | 2 | 19.5592
4.11改.xlsx | 中心处不同气体比例下（Ar:O2，10W） | 10W 13Pa 10min Ar:O2 | Si | center |  | 13 | 10 | 10 | 0.2 | 0.8 | 0 | yes | 3 | 14.1942
4.11改.xlsx | 中心处不同气体比例下（Ar:O2，10W） | 10W 13Pa 10min Ar:O2 | Si | center |  | 13 | 10 | 10 | 0.2 | 0.8 | 0 | yes | 4 | 11.5163
4.11改.xlsx | 中心处不同气体比例下（Ar:O2，10W） | 10W 13Pa 10min Ar:O2 | Si | center |  | 13 | 10 | 10 | 0.2 | 0.8 | 0 | yes | 5 | 17.5192
4.11改.xlsx | 中心处不同气体比例下（Ar:O2，10W） | 10W 13Pa 10min Ar:O2 | SiO2 | center |  | 13 | 10 | 10 | 0.2 | 0.8 | 0 | yes | 1 | 16.0836
4.11改.xlsx | 中心处不同气体比例下（Ar:O2，10W） | 10W 13Pa 10min Ar:O2 | SiO2 | center |  | 13 | 10 | 10 | 0.2 | 0.8 | 0 | yes | 2 | 18.976
4.11改.xlsx | 中心处不同气体比例下（Ar:O2，10W） | 10W 13Pa 10min Ar:O2 | SiO2 | center |  | 13 | 10 | 10 | 0.2 | 0.8 | 0 | yes | 3 | 18.6546
4.11改.xlsx | 中心处不同气体比例下（Ar:O2，10W） | 10W 13Pa 10min Ar:O2 | SiO2 | center |  | 13 | 10 | 10 | 0.2 | 0.8 | 0 | yes | 4 | 18.3707
4.11改.xlsx | 中心处不同气体比例下（Ar:O2，10W） | 10W 13Pa 10min Ar:O2 | SiO2 | center |  | 13 | 10 | 10 | 0.2 | 0.8 | 0 | yes | 5 | 21.6601
4.11改.xlsx | 中心处不同气体比例下（Ar:O2，10W） | 10W 13Pa 10min Ar:O2 | SiN | center |  | 13 | 10 | 10 | 0.2 | 0.8 | 0 | yes | 1 | 10.1916
4.11改.xlsx | 中心处不同气体比例下（Ar:O2，10W） | 10W 13Pa 10min Ar:O2 | SiN | center |  | 13 | 10 | 10 | 0.2 | 0.8 | 0 | yes | 2 | 12.107
4.11改.xlsx | 中心处不同气体比例下（Ar:O2，10W） | 10W 13Pa 10min Ar:O2 | SiN | center |  | 13 | 10 | 10 | 0.2 | 0.8 | 0 | yes | 3 | 8.50821
4.11改.xlsx | 中心处不同气体比例下（Ar:O2，10W） | 10W 13Pa 10min Ar:O2 | SiN | center |  | 13 | 10 | 10 | 0.2 | 0.8 | 0 | yes | 4 | 14.3167
4.11改.xlsx | 中心处不同气体比例下（Ar:O2，10W） | 10W 13Pa 10min Ar:O2 | SiN | center |  | 13 | 10 | 10 | 0.2 | 0.8 | 0 | yes | 5 | 8.76059
4.11改.xlsx | 中心处不同气体比例下（Ar:O2，10W） | 10W 13Pa 10min Ar:O2 | Si | center |  | 13 | 10 | 10 | 0.3 | 0.7 | 0 | yes | 1 | 14.3574
4.11改.xlsx | 中心处不同气体比例下（Ar:O2，10W） | 10W 13Pa 10min Ar:O2 | Si | center |  | 13 | 10 | 10 | 0.3 | 0.7 | 0 | yes | 2 | 12.7007
4.11改.xlsx | 中心处不同气体比例下（Ar:O2，10W） | 10W 13Pa 10min Ar:O2 | Si | center |  | 13 | 10 | 10 | 0.3 | 0.7 | 0 | yes | 3 | 14.7864
4.11改.xlsx | 中心处不同气体比例下（Ar:O2，10W） | 10W 13Pa 10min Ar:O2 | Si | center |  | 13 | 10 | 10 | 0.3 | 0.7 | 0 | yes | 4 | 15.0898
4.11改.xlsx | 中心处不同气体比例下（Ar:O2，10W） | 10W 13Pa 10min Ar:O2 | Si | center |  | 13 | 10 | 10 | 0.3 | 0.7 | 0 | yes | 5 | 9.26266
4.11改.xlsx | 中心处不同气体比例下（Ar:O2，10W） | 10W 13Pa 10min Ar:O2 | SiO2 | center |  | 13 | 10 | 10 | 0.3 | 0.7 | 0 | yes | 1 | 8.35963
4.11改.xlsx | 中心处不同气体比例下（Ar:O2，10W） | 10W 13Pa 10min Ar:O2 | SiO2 | center |  | 13 | 10 | 10 | 0.3 | 0.7 | 0 | yes | 2 | 5.55763
4.11改.xlsx | 中心处不同气体比例下（Ar:O2，10W） | 10W 13Pa 10min Ar:O2 | SiO2 | center |  | 13 | 10 | 10 | 0.3 | 0.7 | 0 | yes | 3 | 4.58864
4.11改.xlsx | 中心处不同气体比例下（Ar:O2，10W） | 10W 13Pa 10min Ar:O2 | SiO2 | center |  | 13 | 10 | 10 | 0.3 | 0.7 | 0 | yes | 4 | 6.67299
4.11改.xlsx | 中心处不同气体比例下（Ar:O2，10W） | 10W 13Pa 10min Ar:O2 | SiO2 | center |  | 13 | 10 | 10 | 0.3 | 0.7 | 0 | yes | 5 | 6.50636
4.11改.xlsx | 中心处不同气体比例下（Ar:O2，10W） | 10W 13Pa 10min Ar:O2 | SiN | center |  | 13 | 10 | 10 | 0.3 | 0.7 | 0 | yes | 1 | 14.4518
4.11改.xlsx | 中心处不同气体比例下（Ar:O2，10W） | 10W 13Pa 10min Ar:O2 | SiN | center |  | 13 | 10 | 10 | 0.3 | 0.7 | 0 | yes | 2 | 20.2874
4.11改.xlsx | 中心处不同气体比例下（Ar:O2，10W） | 10W 13Pa 10min Ar:O2 | SiN | center |  | 13 | 10 | 10 | 0.3 | 0.7 | 0 | yes | 3 | 17.2608
4.11改.xlsx | 中心处不同气体比例下（Ar:O2，10W） | 10W 13Pa 10min Ar:O2 | SiN | center |  | 13 | 10 | 10 | 0.3 | 0.7 | 0 | yes | 4 | 15.6579
4.11改.xlsx | 中心处不同气体比例下（Ar:O2，10W） | 10W 13Pa 10min Ar:O2 | SiN | center |  | 13 | 10 | 10 | 0.3 | 0.7 | 0 | yes | 5 | 21.6913
4.11改.xlsx | 中心处不同气体比例下（Ar:O2，10W） | 10W 13Pa 10min Ar:O2 | Si | center |  | 13 | 10 | 10 | 0.4 | 0.6 | 0 | yes | 1 | 25.4495
4.11改.xlsx | 中心处不同气体比例下（Ar:O2，10W） | 10W 13Pa 10min Ar:O2 | Si | center |  | 13 | 10 | 10 | 0.4 | 0.6 | 0 | yes | 2 | 25.816
4.11改.xlsx | 中心处不同气体比例下（Ar:O2，10W） | 10W 13Pa 10min Ar:O2 | Si | center |  | 13 | 10 | 10 | 0.4 | 0.6 | 0 | yes | 3 | 19.7548
4.11改.xlsx | 中心处不同气体比例下（Ar:O2，10W） | 10W 13Pa 10min Ar:O2 | Si | center |  | 13 | 10 | 10 | 0.4 | 0.6 | 0 | yes | 4 | 21.6231
4.11改.xlsx | 中心处不同气体比例下（Ar:O2，10W） | 10W 13Pa 10min Ar:O2 | Si | center |  | 13 | 10 | 10 | 0.4 | 0.6 | 0 | yes | 5 | 23.3457
4.11改.xlsx | 中心处不同气体比例下（Ar:O2，10W） | 10W 13Pa 10min Ar:O2 | SiO2 | center |  | 13 | 10 | 10 | 0.4 | 0.6 | 0 | yes | 1 | 29.7207
4.11改.xlsx | 中心处不同气体比例下（Ar:O2，10W） | 10W 13Pa 10min Ar:O2 | SiO2 | center |  | 13 | 10 | 10 | 0.4 | 0.6 | 0 | yes | 2 | 26.9596
4.11改.xlsx | 中心处不同气体比例下（Ar:O2，10W） | 10W 13Pa 10min Ar:O2 | SiO2 | center |  | 13 | 10 | 10 | 0.4 | 0.6 | 0 | yes | 3 | 21.6644
4.11改.xlsx | 中心处不同气体比例下（Ar:O2，10W） | 10W 13Pa 10min Ar:O2 | SiO2 | center |  | 13 | 10 | 10 | 0.4 | 0.6 | 0 | yes | 4 | 26.9239
4.11改.xlsx | 中心处不同气体比例下（Ar:O2，10W） | 10W 13Pa 10min Ar:O2 | SiO2 | center |  | 13 | 10 | 10 | 0.4 | 0.6 | 0 | yes | 5 | 28.0017
4.11改.xlsx | 中心处不同气体比例下（Ar:O2，10W） | 10W 13Pa 10min Ar:O2 | SiN | center |  | 13 | 10 | 10 | 0.4 | 0.6 | 0 | yes | 1 | 28.6039
4.11改.xlsx | 中心处不同气体比例下（Ar:O2，10W） | 10W 13Pa 10min Ar:O2 | SiN | center |  | 13 | 10 | 10 | 0.4 | 0.6 | 0 | yes | 2 | 16.8933
4.11改.xlsx | 中心处不同气体比例下（Ar:O2，10W） | 10W 13Pa 10min Ar:O2 | SiN | center |  | 13 | 10 | 10 | 0.4 | 0.6 | 0 | yes | 3 | 25.6199
4.11改.xlsx | 中心处不同气体比例下（Ar:O2，10W） | 10W 13Pa 10min Ar:O2 | SiN | center |  | 13 | 10 | 10 | 0.4 | 0.6 | 0 | yes | 4 | 18.4336
4.11改.xlsx | 中心处不同气体比例下（Ar:O2，10W） | 10W 13Pa 10min Ar:O2 | SiN | center |  | 13 | 10 | 10 | 0.4 | 0.6 | 0 | yes | 5 | 16.6151
4.11改.xlsx | 中心处不同气体比例下（Ar:O2，10W） | 10W 13Pa 10min Ar:O2 | Si | center |  | 13 | 10 | 10 | 0.5 | 0.5 | 0 | yes | 1 | 24.965
4.11改.xlsx | 中心处不同气体比例下（Ar:O2，10W） | 10W 13Pa 10min Ar:O2 | Si | center |  | 13 | 10 | 10 | 0.5 | 0.5 | 0 | yes | 2 | 27.4044
4.11改.xlsx | 中心处不同气体比例下（Ar:O2，10W） | 10W 13Pa 10min Ar:O2 | Si | center |  | 13 | 10 | 10 | 0.5 | 0.5 | 0 | yes | 3 | 24.4136
4.11改.xlsx | 中心处不同气体比例下（Ar:O2，10W） | 10W 13Pa 10min Ar:O2 | Si | center |  | 13 | 10 | 10 | 0.5 | 0.5 | 0 | yes | 4 | 26.4077
4.11改.xlsx | 中心处不同气体比例下（Ar:O2，10W） | 10W 13Pa 10min Ar:O2 | Si | center |  | 13 | 10 | 10 | 0.5 | 0.5 | 0 | yes | 5 | 26.8865
4.11改.xlsx | 中心处不同气体比例下（Ar:O2，10W） | 10W 13Pa 10min Ar:O2 | SiO2 | center |  | 13 | 10 | 10 | 0.5 | 0.5 | 0 | yes | 1 | 23.1233
4.11改.xlsx | 中心处不同气体比例下（Ar:O2，10W） | 10W 13Pa 10min Ar:O2 | SiO2 | center |  | 13 | 10 | 10 | 0.5 | 0.5 | 0 | yes | 2 | 21.7327
4.11改.xlsx | 中心处不同气体比例下（Ar:O2，10W） | 10W 13Pa 10min Ar:O2 | SiO2 | center |  | 13 | 10 | 10 | 0.5 | 0.5 | 0 | yes | 3 | 25.3055
4.11改.xlsx | 中心处不同气体比例下（Ar:O2，10W） | 10W 13Pa 10min Ar:O2 | SiO2 | center |  | 13 | 10 | 10 | 0.5 | 0.5 | 0 | yes | 4 | 27.5055
4.11改.xlsx | 中心处不同气体比例下（Ar:O2，10W） | 10W 13Pa 10min Ar:O2 | SiO2 | center |  | 13 | 10 | 10 | 0.5 | 0.5 | 0 | yes | 5 | 27.842
4.11改.xlsx | 中心处不同气体比例下（Ar:O2，10W） | 10W 13Pa 10min Ar:O2 | SiN | center |  | 13 | 10 | 10 | 0.5 | 0.5 | 0 | yes | 1 | 19.3612
4.11改.xlsx | 中心处不同气体比例下（Ar:O2，10W） | 10W 13Pa 10min Ar:O2 | SiN | center |  | 13 | 10 | 10 | 0.5 | 0.5 | 0 | yes | 2 | 15.4538
4.11改.xlsx | 中心处不同气体比例下（Ar:O2，10W） | 10W 13Pa 10min Ar:O2 | SiN | center |  | 13 | 10 | 10 | 0.5 | 0.5 | 0 | yes | 3 | 30.0649
4.11改.xlsx | 中心处不同气体比例下（Ar:O2，10W） | 10W 13Pa 10min Ar:O2 | SiN | center |  | 13 | 10 | 10 | 0.5 | 0.5 | 0 | yes | 4 | 34.1813
4.11改.xlsx | 中心处不同气体比例下（Ar:O2，10W） | 10W 13Pa 10min Ar:O2 | SiN | center |  | 13 | 10 | 10 | 0.5 | 0.5 | 0 | yes | 5 | 24.9642
4.11改.xlsx | 中心处不同气体比例下（Ar:O2，10W） | 10W 13Pa 10min Ar:O2 | Si | center |  | 13 | 10 | 10 | 0.6 | 0.4 | 0 | yes | 1 | 21.2979
4.11改.xlsx | 中心处不同气体比例下（Ar:O2，10W） | 10W 13Pa 10min Ar:O2 | Si | center |  | 13 | 10 | 10 | 0.6 | 0.4 | 0 | yes | 2 | 28.3304
4.11改.xlsx | 中心处不同气体比例下（Ar:O2，10W） | 10W 13Pa 10min Ar:O2 | Si | center |  | 13 | 10 | 10 | 0.6 | 0.4 | 0 | yes | 3 | 26.1312
4.11改.xlsx | 中心处不同气体比例下（Ar:O2，10W） | 10W 13Pa 10min Ar:O2 | Si | center |  | 13 | 10 | 10 | 0.6 | 0.4 | 0 | yes | 4 | 29.4295
4.11改.xlsx | 中心处不同气体比例下（Ar:O2，10W） | 10W 13Pa 10min Ar:O2 | Si | center |  | 13 | 10 | 10 | 0.6 | 0.4 | 0 | yes | 5 | 25.7342
4.11改.xlsx | 中心处不同气体比例下（Ar:O2，10W） | 10W 13Pa 10min Ar:O2 | SiO2 | center |  | 13 | 10 | 10 | 0.6 | 0.4 | 0 | yes | 1 | 22.8251
4.11改.xlsx | 中心处不同气体比例下（Ar:O2，10W） | 10W 13Pa 10min Ar:O2 | SiO2 | center |  | 13 | 10 | 10 | 0.6 | 0.4 | 0 | yes | 2 | 28.9275
4.11改.xlsx | 中心处不同气体比例下（Ar:O2，10W） | 10W 13Pa 10min Ar:O2 | SiO2 | center |  | 13 | 10 | 10 | 0.6 | 0.4 | 0 | yes | 3 | 22.0998
4.11改.xlsx | 中心处不同气体比例下（Ar:O2，10W） | 10W 13Pa 10min Ar:O2 | SiO2 | center |  | 13 | 10 | 10 | 0.6 | 0.4 | 0 | yes | 4 | 20.0208
4.11改.xlsx | 中心处不同气体比例下（Ar:O2，10W） | 10W 13Pa 10min Ar:O2 | SiO2 | center |  | 13 | 10 | 10 | 0.6 | 0.4 | 0 | yes | 5 | 22.8212
4.11改.xlsx | 中心处不同气体比例下（Ar:O2，10W） | 10W 13Pa 10min Ar:O2 | SiN | center |  | 13 | 10 | 10 | 0.6 | 0.4 | 0 | yes | 1 | 26.068
4.11改.xlsx | 中心处不同气体比例下（Ar:O2，10W） | 10W 13Pa 10min Ar:O2 | SiN | center |  | 13 | 10 | 10 | 0.6 | 0.4 | 0 | yes | 2 | 32.2677
4.11改.xlsx | 中心处不同气体比例下（Ar:O2，10W） | 10W 13Pa 10min Ar:O2 | SiN | center |  | 13 | 10 | 10 | 0.6 | 0.4 | 0 | yes | 3 | 20.2947
4.11改.xlsx | 中心处不同气体比例下（Ar:O2，10W） | 10W 13Pa 10min Ar:O2 | SiN | center |  | 13 | 10 | 10 | 0.6 | 0.4 | 0 | yes | 4 | 17.9109
4.11改.xlsx | 中心处不同气体比例下（Ar:O2，10W） | 10W 13Pa 10min Ar:O2 | SiN | center |  | 13 | 10 | 10 | 0.6 | 0.4 | 0 | yes | 5 | 13.821
4.11改.xlsx | 中心处不同气体比例下（Ar:O2，10W） | 10W 13Pa 10min Ar:O2 | Si | center |  | 13 | 10 | 10 | 0.7 | 0.3 | 0 | yes | 1 | 26.059
4.11改.xlsx | 中心处不同气体比例下（Ar:O2，10W） | 10W 13Pa 10min Ar:O2 | Si | center |  | 13 | 10 | 10 | 0.7 | 0.3 | 0 | yes | 2 | 36.0703
4.11改.xlsx | 中心处不同气体比例下（Ar:O2，10W） | 10W 13Pa 10min Ar:O2 | Si | center |  | 13 | 10 | 10 | 0.7 | 0.3 | 0 | yes | 3 | 36.0726
4.11改.xlsx | 中心处不同气体比例下（Ar:O2，10W） | 10W 13Pa 10min Ar:O2 | Si | center |  | 13 | 10 | 10 | 0.7 | 0.3 | 0 | yes | 4 | 32.8453
4.11改.xlsx | 中心处不同气体比例下（Ar:O2，10W） | 10W 13Pa 10min Ar:O2 | Si | center |  | 13 | 10 | 10 | 0.7 | 0.3 | 0 | yes | 5 | 32.3913
4.11改.xlsx | 中心处不同气体比例下（Ar:O2，10W） | 10W 13Pa 10min Ar:O2 | SiO2 | center |  | 13 | 10 | 10 | 0.7 | 0.3 | 0 | yes | 1 | 29.8015
4.11改.xlsx | 中心处不同气体比例下（Ar:O2，10W） | 10W 13Pa 10min Ar:O2 | SiO2 | center |  | 13 | 10 | 10 | 0.7 | 0.3 | 0 | yes | 2 | 33.4213
4.11改.xlsx | 中心处不同气体比例下（Ar:O2，10W） | 10W 13Pa 10min Ar:O2 | SiO2 | center |  | 13 | 10 | 10 | 0.7 | 0.3 | 0 | yes | 3 | 30.4388
4.11改.xlsx | 中心处不同气体比例下（Ar:O2，10W） | 10W 13Pa 10min Ar:O2 | SiO2 | center |  | 13 | 10 | 10 | 0.7 | 0.3 | 0 | yes | 4 | 30.2333
4.11改.xlsx | 中心处不同气体比例下（Ar:O2，10W） | 10W 13Pa 10min Ar:O2 | SiO2 | center |  | 13 | 10 | 10 | 0.7 | 0.3 | 0 | yes | 5 | 23.0453
4.11改.xlsx | 中心处不同气体比例下（Ar:O2，10W） | 10W 13Pa 10min Ar:O2 | SiN | center |  | 13 | 10 | 10 | 0.7 | 0.3 | 0 | yes | 1 | 13.2712
4.11改.xlsx | 中心处不同气体比例下（Ar:O2，10W） | 10W 13Pa 10min Ar:O2 | SiN | center |  | 13 | 10 | 10 | 0.7 | 0.3 | 0 | yes | 2 | 12.7118
4.11改.xlsx | 中心处不同气体比例下（Ar:O2，10W） | 10W 13Pa 10min Ar:O2 | SiN | center |  | 13 | 10 | 10 | 0.7 | 0.3 | 0 | yes | 3 | 20.961
4.11改.xlsx | 中心处不同气体比例下（Ar:O2，10W） | 10W 13Pa 10min Ar:O2 | SiN | center |  | 13 | 10 | 10 | 0.7 | 0.3 | 0 | yes | 4 | 26.2531
4.11改.xlsx | 中心处不同气体比例下（Ar:O2，10W） | 10W 13Pa 10min Ar:O2 | SiN | center |  | 13 | 10 | 10 | 0.7 | 0.3 | 0 | yes | 5 | 13.7803
4.11改.xlsx | 中心处不同气体比例下（Ar:O2，10W） | 10W 13Pa 10min Ar:O2 | Si | center |  | 13 | 10 | 10 | 0.8 | 0.2 | 0 | yes | 1 | 18.2593
4.11改.xlsx | 中心处不同气体比例下（Ar:O2，10W） | 10W 13Pa 10min Ar:O2 | Si | center |  | 13 | 10 | 10 | 0.8 | 0.2 | 0 | yes | 2 | 17.1784
4.11改.xlsx | 中心处不同气体比例下（Ar:O2，10W） | 10W 13Pa 10min Ar:O2 | Si | center |  | 13 | 10 | 10 | 0.8 | 0.2 | 0 | yes | 3 | 19.4944
4.11改.xlsx | 中心处不同气体比例下（Ar:O2，10W） | 10W 13Pa 10min Ar:O2 | Si | center |  | 13 | 10 | 10 | 0.8 | 0.2 | 0 | yes | 4 | 20.7982
4.11改.xlsx | 中心处不同气体比例下（Ar:O2，10W） | 10W 13Pa 10min Ar:O2 | Si | center |  | 13 | 10 | 10 | 0.8 | 0.2 | 0 | yes | 5 | 20.886
4.11改.xlsx | 中心处不同气体比例下（Ar:O2，10W） | 10W 13Pa 10min Ar:O2 | SiO2 | center |  | 13 | 10 | 10 | 0.8 | 0.2 | 0 | yes | 1 | 12.3255
4.11改.xlsx | 中心处不同气体比例下（Ar:O2，10W） | 10W 13Pa 10min Ar:O2 | SiO2 | center |  | 13 | 10 | 10 | 0.8 | 0.2 | 0 | yes | 2 | 21.1346
4.11改.xlsx | 中心处不同气体比例下（Ar:O2，10W） | 10W 13Pa 10min Ar:O2 | SiO2 | center |  | 13 | 10 | 10 | 0.8 | 0.2 | 0 | yes | 3 | 13.199
4.11改.xlsx | 中心处不同气体比例下（Ar:O2，10W） | 10W 13Pa 10min Ar:O2 | SiO2 | center |  | 13 | 10 | 10 | 0.8 | 0.2 | 0 | yes | 4 | 20.56
4.11改.xlsx | 中心处不同气体比例下（Ar:O2，10W） | 10W 13Pa 10min Ar:O2 | SiO2 | center |  | 13 | 10 | 10 | 0.8 | 0.2 | 0 | yes | 5 | 29.0174
4.11改.xlsx | 中心处不同气体比例下（Ar:O2，10W） | 10W 13Pa 10min Ar:O2 | SiN | center |  | 13 | 10 | 10 | 0.8 | 0.2 | 0 | yes | 1 | 16.4397
4.11改.xlsx | 中心处不同气体比例下（Ar:O2，10W） | 10W 13Pa 10min Ar:O2 | SiN | center |  | 13 | 10 | 10 | 0.8 | 0.2 | 0 | yes | 2 | 15.1917
4.11改.xlsx | 中心处不同气体比例下（Ar:O2，10W） | 10W 13Pa 10min Ar:O2 | SiN | center |  | 13 | 10 | 10 | 0.8 | 0.2 | 0 | yes | 3 | 20.7169
4.11改.xlsx | 中心处不同气体比例下（Ar:O2，10W） | 10W 13Pa 10min Ar:O2 | SiN | center |  | 13 | 10 | 10 | 0.8 | 0.2 | 0 | yes | 4 | 16.9443
4.11改.xlsx | 中心处不同气体比例下（Ar:O2，10W） | 10W 13Pa 10min Ar:O2 | SiN | center |  | 13 | 10 | 10 | 0.8 | 0.2 | 0 | yes | 5 | 15.5123
4.11改.xlsx | 中心处不同气体比例下（Ar:O2，10W） | 10W 13Pa 10min Ar:O2 | Si | center |  | 13 | 10 | 10 | 0.9 | 0.1 | 0 | yes | 1 | 9.71259
4.11改.xlsx | 中心处不同气体比例下（Ar:O2，10W） | 10W 13Pa 10min Ar:O2 | Si | center |  | 13 | 10 | 10 | 0.9 | 0.1 | 0 | yes | 2 | 8.97624
4.11改.xlsx | 中心处不同气体比例下（Ar:O2，10W） | 10W 13Pa 10min Ar:O2 | Si | center |  | 13 | 10 | 10 | 0.9 | 0.1 | 0 | yes | 3 | 10.1036
4.11改.xlsx | 中心处不同气体比例下（Ar:O2，10W） | 10W 13Pa 10min Ar:O2 | Si | center |  | 13 | 10 | 10 | 0.9 | 0.1 | 0 | yes | 4 | 10.1264
4.11改.xlsx | 中心处不同气体比例下（Ar:O2，10W） | 10W 13Pa 10min Ar:O2 | Si | center |  | 13 | 10 | 10 | 0.9 | 0.1 | 0 | yes | 5 | 11.0967
4.11改.xlsx | 中心处不同气体比例下（Ar:O2，10W） | 10W 13Pa 10min Ar:O2 | SiO2 | center |  | 13 | 10 | 10 | 0.9 | 0.1 | 0 | yes | 1 | 16.3203
4.11改.xlsx | 中心处不同气体比例下（Ar:O2，10W） | 10W 13Pa 10min Ar:O2 | SiO2 | center |  | 13 | 10 | 10 | 0.9 | 0.1 | 0 | yes | 2 | 14.3033
4.11改.xlsx | 中心处不同气体比例下（Ar:O2，10W） | 10W 13Pa 10min Ar:O2 | SiO2 | center |  | 13 | 10 | 10 | 0.9 | 0.1 | 0 | yes | 3 | 17.7141
4.11改.xlsx | 中心处不同气体比例下（Ar:O2，10W） | 10W 13Pa 10min Ar:O2 | SiO2 | center |  | 13 | 10 | 10 | 0.9 | 0.1 | 0 | yes | 4 | 20.5675
4.11改.xlsx | 中心处不同气体比例下（Ar:O2，10W） | 10W 13Pa 10min Ar:O2 | SiO2 | center |  | 13 | 10 | 10 | 0.9 | 0.1 | 0 | yes | 5 | 20.4404
4.11改.xlsx | 中心处不同气体比例下（Ar:O2，10W） | 10W 13Pa 10min Ar:O2 | SiN | center |  | 13 | 10 | 10 | 0.9 | 0.1 | 0 | yes | 1 | 17.934
4.11改.xlsx | 中心处不同气体比例下（Ar:O2，10W） | 10W 13Pa 10min Ar:O2 | SiN | center |  | 13 | 10 | 10 | 0.9 | 0.1 | 0 | yes | 2 | 23.674
4.11改.xlsx | 中心处不同气体比例下（Ar:O2，10W） | 10W 13Pa 10min Ar:O2 | SiN | center |  | 13 | 10 | 10 | 0.9 | 0.1 | 0 | yes | 3 | 11.4943
4.11改.xlsx | 中心处不同气体比例下（Ar:O2，10W） | 10W 13Pa 10min Ar:O2 | SiN | center |  | 13 | 10 | 10 | 0.9 | 0.1 | 0 | yes | 4 | 24.2618
4.11改.xlsx | 中心处不同气体比例下（Ar:O2，10W） | 10W 13Pa 10min Ar:O2 | SiN | center |  | 13 | 10 | 10 | 0.9 | 0.1 | 0 | yes | 5 | 11.8192
4.11改.xlsx | 边缘处不同气体比例下（Ar:O2，10W） | 10W 13Pa 10min Ar:O2 | Si | edge |  | 13 | 10 | 10 | 0.1 | 0.9 | 0 | yes | 1 | 7.01415
4.11改.xlsx | 边缘处不同气体比例下（Ar:O2，10W） | 10W 13Pa 10min Ar:O2 | Si | edge |  | 13 | 10 | 10 | 0.1 | 0.9 | 0 | yes | 2 | 6.81571
4.11改.xlsx | 边缘处不同气体比例下（Ar:O2，10W） | 10W 13Pa 10min Ar:O2 | Si | edge |  | 13 | 10 | 10 | 0.1 | 0.9 | 0 | yes | 3 | 4.98802
4.11改.xlsx | 边缘处不同气体比例下（Ar:O2，10W） | 10W 13Pa 10min Ar:O2 | Si | edge |  | 13 | 10 | 10 | 0.1 | 0.9 | 0 | yes | 4 | 4.17446
4.11改.xlsx | 边缘处不同气体比例下（Ar:O2，10W） | 10W 13Pa 10min Ar:O2 | Si | edge |  | 13 | 10 | 10 | 0.1 | 0.9 | 0 | yes | 5 | 7.26063
4.11改.xlsx | 边缘处不同气体比例下（Ar:O2，10W） | 10W 13Pa 10min Ar:O2 | SiO2 | edge |  | 13 | 10 | 10 | 0.1 | 0.9 | 0 | yes | 1 | 36.052
4.11改.xlsx | 边缘处不同气体比例下（Ar:O2，10W） | 10W 13Pa 10min Ar:O2 | SiO2 | edge |  | 13 | 10 | 10 | 0.1 | 0.9 | 0 | yes | 2 | 34.7686
4.11改.xlsx | 边缘处不同气体比例下（Ar:O2，10W） | 10W 13Pa 10min Ar:O2 | SiO2 | edge |  | 13 | 10 | 10 | 0.1 | 0.9 | 0 | yes | 3 | 22.085
4.11改.xlsx | 边缘处不同气体比例下（Ar:O2，10W） | 10W 13Pa 10min Ar:O2 | SiO2 | edge |  | 13 | 10 | 10 | 0.1 | 0.9 | 0 | yes | 4 | 37.0512
4.11改.xlsx | 边缘处不同气体比例下（Ar:O2，10W） | 10W 13Pa 10min Ar:O2 | SiO2 | edge |  | 13 | 10 | 10 | 0.1 | 0.9 | 0 | yes | 5 | 23.0558
4.11改.xlsx | 边缘处不同气体比例下（Ar:O2，10W） | 10W 13Pa 10min Ar:O2 | SiN | edge |  | 13 | 10 | 10 | 0.1 | 0.9 | 0 | yes | 1 | 6.92141
4.11改.xlsx | 边缘处不同气体比例下（Ar:O2，10W） | 10W 13Pa 10min Ar:O2 | SiN | edge |  | 13 | 10 | 10 | 0.1 | 0.9 | 0 | yes | 2 | 8.9587
4.11改.xlsx | 边缘处不同气体比例下（Ar:O2，10W） | 10W 13Pa 10min Ar:O2 | SiN | edge |  | 13 | 10 | 10 | 0.1 | 0.9 | 0 | yes | 3 | 16.2524
4.11改.xlsx | 边缘处不同气体比例下（Ar:O2，10W） | 10W 13Pa 10min Ar:O2 | SiN | edge |  | 13 | 10 | 10 | 0.1 | 0.9 | 0 | yes | 4 | 16.2934
4.11改.xlsx | 边缘处不同气体比例下（Ar:O2，10W） | 10W 13Pa 10min Ar:O2 | SiN | edge |  | 13 | 10 | 10 | 0.1 | 0.9 | 0 | yes | 5 | 16.7304
4.11改.xlsx | 边缘处不同气体比例下（Ar:O2，10W） | 10W 13Pa 10min Ar:O2 | Si | edge |  | 13 | 10 | 10 | 0.2 | 0.8 | 0 | yes | 1 | 4.88558
4.11改.xlsx | 边缘处不同气体比例下（Ar:O2，10W） | 10W 13Pa 10min Ar:O2 | Si | edge |  | 13 | 10 | 10 | 0.2 | 0.8 | 0 | yes | 2 | 5.99065
4.11改.xlsx | 边缘处不同气体比例下（Ar:O2，10W） | 10W 13Pa 10min Ar:O2 | Si | edge |  | 13 | 10 | 10 | 0.2 | 0.8 | 0 | yes | 3 | 5.75493
4.11改.xlsx | 边缘处不同气体比例下（Ar:O2，10W） | 10W 13Pa 10min Ar:O2 | Si | edge |  | 13 | 10 | 10 | 0.2 | 0.8 | 0 | yes | 4 | 10.5516
4.11改.xlsx | 边缘处不同气体比例下（Ar:O2，10W） | 10W 13Pa 10min Ar:O2 | Si | edge |  | 13 | 10 | 10 | 0.2 | 0.8 | 0 | yes | 5 | 8.12263
4.11改.xlsx | 边缘处不同气体比例下（Ar:O2，10W） | 10W 13Pa 10min Ar:O2 | SiO2 | edge |  | 13 | 10 | 10 | 0.2 | 0.8 | 0 | yes | 1 | 28.5823
4.11改.xlsx | 边缘处不同气体比例下（Ar:O2，10W） | 10W 13Pa 10min Ar:O2 | SiO2 | edge |  | 13 | 10 | 10 | 0.2 | 0.8 | 0 | yes | 2 | 31.9509
4.11改.xlsx | 边缘处不同气体比例下（Ar:O2，10W） | 10W 13Pa 10min Ar:O2 | SiO2 | edge |  | 13 | 10 | 10 | 0.2 | 0.8 | 0 | yes | 3 | 28.2649
4.11改.xlsx | 边缘处不同气体比例下（Ar:O2，10W） | 10W 13Pa 10min Ar:O2 | SiN | edge |  | 13 | 10 | 10 | 0.2 | 0.8 | 0 | yes | 1 | 5.79928
4.11改.xlsx | 边缘处不同气体比例下（Ar:O2，10W） | 10W 13Pa 10min Ar:O2 | SiN | edge |  | 13 | 10 | 10 | 0.2 | 0.8 | 0 | yes | 2 | 6.36954
4.11改.xlsx | 边缘处不同气体比例下（Ar:O2，10W） | 10W 13Pa 10min Ar:O2 | SiN | edge |  | 13 | 10 | 10 | 0.2 | 0.8 | 0 | yes | 3 | 9.75133
4.11改.xlsx | 边缘处不同气体比例下（Ar:O2，10W） | 10W 13Pa 10min Ar:O2 | SiN | edge |  | 13 | 10 | 10 | 0.2 | 0.8 | 0 | yes | 4 | 7.81524
4.11改.xlsx | 边缘处不同气体比例下（Ar:O2，10W） | 10W 13Pa 10min Ar:O2 | SiN | edge |  | 13 | 10 | 10 | 0.2 | 0.8 | 0 | yes | 5 | 9.57868
4.11改.xlsx | 边缘处不同气体比例下（Ar:O2，10W） | 10W 13Pa 10min Ar:O2 | Si | edge |  | 13 | 10 | 10 | 0.3 | 0.7 | 0 | yes | 1 | 4.13897
4.11改.xlsx | 边缘处不同气体比例下（Ar:O2，10W） | 10W 13Pa 10min Ar:O2 | Si | edge |  | 13 | 10 | 10 | 0.3 | 0.7 | 0 | yes | 2 | 6.78666
4.11改.xlsx | 边缘处不同气体比例下（Ar:O2，10W） | 10W 13Pa 10min Ar:O2 | Si | edge |  | 13 | 10 | 10 | 0.3 | 0.7 | 0 | yes | 3 | 5.03778
4.11改.xlsx | 边缘处不同气体比例下（Ar:O2，10W） | 10W 13Pa 10min Ar:O2 | Si | edge |  | 13 | 10 | 10 | 0.3 | 0.7 | 0 | yes | 4 | 4.7909
4.11改.xlsx | 边缘处不同气体比例下（Ar:O2，10W） | 10W 13Pa 10min Ar:O2 | Si | edge |  | 13 | 10 | 10 | 0.3 | 0.7 | 0 | yes | 5 | 4.82005
4.11改.xlsx | 边缘处不同气体比例下（Ar:O2，10W） | 10W 13Pa 10min Ar:O2 | SiO2 | edge |  | 13 | 10 | 10 | 0.3 | 0.7 | 0 | yes | 1 | 18.5163
4.11改.xlsx | 边缘处不同气体比例下（Ar:O2，10W） | 10W 13Pa 10min Ar:O2 | SiO2 | edge |  | 13 | 10 | 10 | 0.3 | 0.7 | 0 | yes | 2 | 14.116
4.11改.xlsx | 边缘处不同气体比例下（Ar:O2，10W） | 10W 13Pa 10min Ar:O2 | SiO2 | edge |  | 13 | 10 | 10 | 0.3 | 0.7 | 0 | yes | 3 | 14.4204
4.11改.xlsx | 边缘处不同气体比例下（Ar:O2，10W） | 10W 13Pa 10min Ar:O2 | SiO2 | edge |  | 13 | 10 | 10 | 0.3 | 0.7 | 0 | yes | 4 | 11.1407
4.11改.xlsx | 边缘处不同气体比例下（Ar:O2，10W） | 10W 13Pa 10min Ar:O2 | SiO2 | edge |  | 13 | 10 | 10 | 0.3 | 0.7 | 0 | yes | 5 | 15.6206
4.11改.xlsx | 边缘处不同气体比例下（Ar:O2，10W） | 10W 13Pa 10min Ar:O2 | SiN | edge |  | 13 | 10 | 10 | 0.3 | 0.7 | 0 | yes | 1 | 5.2245
4.11改.xlsx | 边缘处不同气体比例下（Ar:O2，10W） | 10W 13Pa 10min Ar:O2 | SiN | edge |  | 13 | 10 | 10 | 0.3 | 0.7 | 0 | yes | 2 | 3.31084
4.11改.xlsx | 边缘处不同气体比例下（Ar:O2，10W） | 10W 13Pa 10min Ar:O2 | SiN | edge |  | 13 | 10 | 10 | 0.3 | 0.7 | 0 | yes | 3 | 7.53812
4.11改.xlsx | 边缘处不同气体比例下（Ar:O2，10W） | 10W 13Pa 10min Ar:O2 | SiN | edge |  | 13 | 10 | 10 | 0.3 | 0.7 | 0 | yes | 4 | 4.45622
4.11改.xlsx | 边缘处不同气体比例下（Ar:O2，10W） | 10W 13Pa 10min Ar:O2 | SiN | edge |  | 13 | 10 | 10 | 0.3 | 0.7 | 0 | yes | 5 | 11.237
4.11改.xlsx | 边缘处不同气体比例下（Ar:O2，10W） | 10W 13Pa 10min Ar:O2 | Si | edge |  | 13 | 10 | 10 | 0.4 | 0.6 | 0 | yes | 1 | 3.34821
4.11改.xlsx | 边缘处不同气体比例下（Ar:O2，10W） | 10W 13Pa 10min Ar:O2 | Si | edge |  | 13 | 10 | 10 | 0.4 | 0.6 | 0 | yes | 2 | 6.20914
4.11改.xlsx | 边缘处不同气体比例下（Ar:O2，10W） | 10W 13Pa 10min Ar:O2 | Si | edge |  | 13 | 10 | 10 | 0.4 | 0.6 | 0 | yes | 3 | 6.94824
4.11改.xlsx | 边缘处不同气体比例下（Ar:O2，10W） | 10W 13Pa 10min Ar:O2 | Si | edge |  | 13 | 10 | 10 | 0.4 | 0.6 | 0 | yes | 4 | 5.67305
4.11改.xlsx | 边缘处不同气体比例下（Ar:O2，10W） | 10W 13Pa 10min Ar:O2 | Si | edge |  | 13 | 10 | 10 | 0.4 | 0.6 | 0 | yes | 5 | 7.3491
4.11改.xlsx | 边缘处不同气体比例下（Ar:O2，10W） | 10W 13Pa 10min Ar:O2 | SiO2 | edge |  | 13 | 10 | 10 | 0.4 | 0.6 | 0 | yes | 1 | 5.54105
4.11改.xlsx | 边缘处不同气体比例下（Ar:O2，10W） | 10W 13Pa 10min Ar:O2 | SiO2 | edge |  | 13 | 10 | 10 | 0.4 | 0.6 | 0 | yes | 2 | 6.62033
4.11改.xlsx | 边缘处不同气体比例下（Ar:O2，10W） | 10W 13Pa 10min Ar:O2 | SiO2 | edge |  | 13 | 10 | 10 | 0.4 | 0.6 | 0 | yes | 3 | 9.62156
4.11改.xlsx | 边缘处不同气体比例下（Ar:O2，10W） | 10W 13Pa 10min Ar:O2 | SiO2 | edge |  | 13 | 10 | 10 | 0.4 | 0.6 | 0 | yes | 4 | 4.57925
4.11改.xlsx | 边缘处不同气体比例下（Ar:O2，10W） | 10W 13Pa 10min Ar:O2 | SiO2 | edge |  | 13 | 10 | 10 | 0.4 | 0.6 | 0 | yes | 5 | 13.9345
4.11改.xlsx | 边缘处不同气体比例下（Ar:O2，10W） | 10W 13Pa 10min Ar:O2 | Si | edge |  | 13 | 10 | 10 | 0.5 | 0.5 | 0 | yes | 1 | 10.0628
4.11改.xlsx | 边缘处不同气体比例下（Ar:O2，10W） | 10W 13Pa 10min Ar:O2 | Si | edge |  | 13 | 10 | 10 | 0.5 | 0.5 | 0 | yes | 2 | 10.2432
4.11改.xlsx | 边缘处不同气体比例下（Ar:O2，10W） | 10W 13Pa 10min Ar:O2 | Si | edge |  | 13 | 10 | 10 | 0.5 | 0.5 | 0 | yes | 3 | 9.713
4.11改.xlsx | 边缘处不同气体比例下（Ar:O2，10W） | 10W 13Pa 10min Ar:O2 | Si | edge |  | 13 | 10 | 10 | 0.5 | 0.5 | 0 | yes | 4 | 9.2342
4.11改.xlsx | 边缘处不同气体比例下（Ar:O2，10W） | 10W 13Pa 10min Ar:O2 | Si | edge |  | 13 | 10 | 10 | 0.5 | 0.5 | 0 | yes | 5 | 10.32423
4.11改.xlsx | 边缘处不同气体比例下（Ar:O2，10W） | 10W 13Pa 10min Ar:O2 | SiO2 | edge |  | 13 | 10 | 10 | 0.5 | 0.5 | 0 | yes | 1 | 6.68955
4.11改.xlsx | 边缘处不同气体比例下（Ar:O2，10W） | 10W 13Pa 10min Ar:O2 | SiO2 | edge |  | 13 | 10 | 10 | 0.5 | 0.5 | 0 | yes | 2 | 9.26776
4.11改.xlsx | 边缘处不同气体比例下（Ar:O2，10W） | 10W 13Pa 10min Ar:O2 | SiO2 | edge |  | 13 | 10 | 10 | 0.5 | 0.5 | 0 | yes | 3 | 8.99888
4.11改.xlsx | 边缘处不同气体比例下（Ar:O2，10W） | 10W 13Pa 10min Ar:O2 | SiO2 | edge |  | 13 | 10 | 10 | 0.5 | 0.5 | 0 | yes | 4 | 6.75667
4.11改.xlsx | 边缘处不同气体比例下（Ar:O2，10W） | 10W 13Pa 10min Ar:O2 | SiO2 | edge |  | 13 | 10 | 10 | 0.5 | 0.5 | 0 | yes | 5 | 6.16157
4.11改.xlsx | 边缘处不同气体比例下（Ar:O2，10W） | 10W 13Pa 10min Ar:O2 | SiN | edge |  | 13 | 10 | 10 | 0.5 | 0.5 | 0 | yes | 1 | 16.0916
4.11改.xlsx | 边缘处不同气体比例下（Ar:O2，10W） | 10W 13Pa 10min Ar:O2 | SiN | edge |  | 13 | 10 | 10 | 0.5 | 0.5 | 0 | yes | 2 | 10.4959
4.11改.xlsx | 边缘处不同气体比例下（Ar:O2，10W） | 10W 13Pa 10min Ar:O2 | SiN | edge |  | 13 | 10 | 10 | 0.5 | 0.5 | 0 | yes | 3 | 17.1984
4.11改.xlsx | 边缘处不同气体比例下（Ar:O2，10W） | 10W 13Pa 10min Ar:O2 | SiN | edge |  | 13 | 10 | 10 | 0.5 | 0.5 | 0 | yes | 4 | 13.1277
4.11改.xlsx | 边缘处不同气体比例下（Ar:O2，10W） | 10W 13Pa 10min Ar:O2 | SiN | edge |  | 13 | 10 | 10 | 0.5 | 0.5 | 0 | yes | 5 | 17.4374
4.11改.xlsx | 边缘处不同气体比例下（Ar:O2，10W） | 10W 13Pa 10min Ar:O2 | Si | edge |  | 13 | 10 | 10 | 0.6 | 0.4 | 0 | yes | 1 | 10.0996
4.11改.xlsx | 边缘处不同气体比例下（Ar:O2，10W） | 10W 13Pa 10min Ar:O2 | Si | edge |  | 13 | 10 | 10 | 0.6 | 0.4 | 0 | yes | 2 | 8.72843
4.11改.xlsx | 边缘处不同气体比例下（Ar:O2，10W） | 10W 13Pa 10min Ar:O2 | Si | edge |  | 13 | 10 | 10 | 0.6 | 0.4 | 0 | yes | 3 | 6.66071
4.11改.xlsx | 边缘处不同气体比例下（Ar:O2，10W） | 10W 13Pa 10min Ar:O2 | Si | edge |  | 13 | 10 | 10 | 0.6 | 0.4 | 0 | yes | 4 | 8.29537
4.11改.xlsx | 边缘处不同气体比例下（Ar:O2，10W） | 10W 13Pa 10min Ar:O2 | Si | edge |  | 13 | 10 | 10 | 0.6 | 0.4 | 0 | yes | 5 | 11.2034
4.11改.xlsx | 边缘处不同气体比例下（Ar:O2，10W） | 10W 13Pa 10min Ar:O2 | SiO2 | edge |  | 13 | 10 | 10 | 0.6 | 0.4 | 0 | yes | 1 | 14.4297
4.11改.xlsx | 边缘处不同气体比例下（Ar:O2，10W） | 10W 13Pa 10min Ar:O2 | SiO2 | edge |  | 13 | 10 | 10 | 0.6 | 0.4 | 0 | yes | 2 | 11.9262
4.11改.xlsx | 边缘处不同气体比例下（Ar:O2，10W） | 10W 13Pa 10min Ar:O2 | SiO2 | edge |  | 13 | 10 | 10 | 0.6 | 0.4 | 0 | yes | 3 | 14.7335
4.11改.xlsx | 边缘处不同气体比例下（Ar:O2，10W） | 10W 13Pa 10min Ar:O2 | SiO2 | edge |  | 13 | 10 | 10 | 0.6 | 0.4 | 0 | yes | 4 | 14.8618
4.11改.xlsx | 边缘处不同气体比例下（Ar:O2，10W） | 10W 13Pa 10min Ar:O2 | SiO2 | edge |  | 13 | 10 | 10 | 0.6 | 0.4 | 0 | yes | 5 | 19.8434
4.11改.xlsx | 边缘处不同气体比例下（Ar:O2，10W） | 10W 13Pa 10min Ar:O2 | SiN | edge |  | 13 | 10 | 10 | 0.6 | 0.4 | 0 | yes | 1 | 12.1767
4.11改.xlsx | 边缘处不同气体比例下（Ar:O2，10W） | 10W 13Pa 10min Ar:O2 | SiN | edge |  | 13 | 10 | 10 | 0.6 | 0.4 | 0 | yes | 2 | 7.32601
4.11改.xlsx | 边缘处不同气体比例下（Ar:O2，10W） | 10W 13Pa 10min Ar:O2 | SiN | edge |  | 13 | 10 | 10 | 0.6 | 0.4 | 0 | yes | 3 | 8.58103
4.11改.xlsx | 边缘处不同气体比例下（Ar:O2，10W） | 10W 13Pa 10min Ar:O2 | SiN | edge |  | 13 | 10 | 10 | 0.6 | 0.4 | 0 | yes | 4 | 15.5112
4.11改.xlsx | 边缘处不同气体比例下（Ar:O2，10W） | 10W 13Pa 10min Ar:O2 | SiN | edge |  | 13 | 10 | 10 | 0.6 | 0.4 | 0 | yes | 5 | 14.4048
4.11改.xlsx | 边缘处不同气体比例下（Ar:O2，10W） | 10W 13Pa 10min Ar:O2 | Si | edge |  | 13 | 10 | 10 | 0.7 | 0.3 | 0 | yes | 1 | 20.7745
4.11改.xlsx | 边缘处不同气体比例下（Ar:O2，10W） | 10W 13Pa 10min Ar:O2 | Si | edge |  | 13 | 10 | 10 | 0.7 | 0.3 | 0 | yes | 2 | 14.3476
4.11改.xlsx | 边缘处不同气体比例下（Ar:O2，10W） | 10W 13Pa 10min Ar:O2 | Si | edge |  | 13 | 10 | 10 | 0.7 | 0.3 | 0 | yes | 3 | 16.3428
4.11改.xlsx | 边缘处不同气体比例下（Ar:O2，10W） | 10W 13Pa 10min Ar:O2 | Si | edge |  | 13 | 10 | 10 | 0.7 | 0.3 | 0 | yes | 4 | 21.1628
4.11改.xlsx | 边缘处不同气体比例下（Ar:O2，10W） | 10W 13Pa 10min Ar:O2 | Si | edge |  | 13 | 10 | 10 | 0.7 | 0.3 | 0 | yes | 5 | 32.2414
4.11改.xlsx | 边缘处不同气体比例下（Ar:O2，10W） | 10W 13Pa 10min Ar:O2 | SiO2 | edge |  | 13 | 10 | 10 | 0.7 | 0.3 | 0 | yes | 1 | 14.1086
4.11改.xlsx | 边缘处不同气体比例下（Ar:O2，10W） | 10W 13Pa 10min Ar:O2 | SiO2 | edge |  | 13 | 10 | 10 | 0.7 | 0.3 | 0 | yes | 2 | 12.6178
4.11改.xlsx | 边缘处不同气体比例下（Ar:O2，10W） | 10W 13Pa 10min Ar:O2 | SiO2 | edge |  | 13 | 10 | 10 | 0.7 | 0.3 | 0 | yes | 3 | 11.6874
4.11改.xlsx | 边缘处不同气体比例下（Ar:O2，10W） | 10W 13Pa 10min Ar:O2 | SiO2 | edge |  | 13 | 10 | 10 | 0.7 | 0.3 | 0 | yes | 4 | 13.559
4.11改.xlsx | 边缘处不同气体比例下（Ar:O2，10W） | 10W 13Pa 10min Ar:O2 | SiO2 | edge |  | 13 | 10 | 10 | 0.7 | 0.3 | 0 | yes | 5 | 15.5394
4.11改.xlsx | 边缘处不同气体比例下（Ar:O2，10W） | 10W 13Pa 10min Ar:O2 | SiN | edge |  | 13 | 10 | 10 | 0.7 | 0.3 | 0 | yes | 1 | 16.1175
4.11改.xlsx | 边缘处不同气体比例下（Ar:O2，10W） | 10W 13Pa 10min Ar:O2 | SiN | edge |  | 13 | 10 | 10 | 0.7 | 0.3 | 0 | yes | 2 | 21.2874
4.11改.xlsx | 边缘处不同气体比例下（Ar:O2，10W） | 10W 13Pa 10min Ar:O2 | SiN | edge |  | 13 | 10 | 10 | 0.7 | 0.3 | 0 | yes | 3 | 13.0196
4.11改.xlsx | 边缘处不同气体比例下（Ar:O2，10W） | 10W 13Pa 10min Ar:O2 | SiN | edge |  | 13 | 10 | 10 | 0.7 | 0.3 | 0 | yes | 4 | 9.78476
4.11改.xlsx | 边缘处不同气体比例下（Ar:O2，10W） | 10W 13Pa 10min Ar:O2 | SiN | edge |  | 13 | 10 | 10 | 0.7 | 0.3 | 0 | yes | 5 | 11.8126
4.11改.xlsx | 边缘处不同气体比例下（Ar:O2，10W） | 10W 13Pa 10min Ar:O2 | Si | edge |  | 13 | 10 | 10 | 0.8 | 0.2 | 0 | yes | 1 | 17.011
4.11改.xlsx | 边缘处不同气体比例下（Ar:O2，10W） | 10W 13Pa 10min Ar:O2 | Si | edge |  | 13 | 10 | 10 | 0.8 | 0.2 | 0 | yes | 2 | 11.9755
4.11改.xlsx | 边缘处不同气体比例下（Ar:O2，10W） | 10W 13Pa 10min Ar:O2 | Si | edge |  | 13 | 10 | 10 | 0.8 | 0.2 | 0 | yes | 3 | 14.8747
4.11改.xlsx | 边缘处不同气体比例下（Ar:O2，10W） | 10W 13Pa 10min Ar:O2 | Si | edge |  | 13 | 10 | 10 | 0.8 | 0.2 | 0 | yes | 4 | 10.1697
4.11改.xlsx | 边缘处不同气体比例下（Ar:O2，10W） | 10W 13Pa 10min Ar:O2 | Si | edge |  | 13 | 10 | 10 | 0.8 | 0.2 | 0 | yes | 5 | 10.6545
4.11改.xlsx | 边缘处不同气体比例下（Ar:O2，10W） | 10W 13Pa 10min Ar:O2 | SiO2 | edge |  | 13 | 10 | 10 | 0.8 | 0.2 | 0 | yes | 1 | 21.4673
4.11改.xlsx | 边缘处不同气体比例下（Ar:O2，10W） | 10W 13Pa 10min Ar:O2 | SiO2 | edge |  | 13 | 10 | 10 | 0.8 | 0.2 | 0 | yes | 2 | 18.0132
4.11改.xlsx | 边缘处不同气体比例下（Ar:O2，10W） | 10W 13Pa 10min Ar:O2 | SiO2 | edge |  | 13 | 10 | 10 | 0.8 | 0.2 | 0 | yes | 3 | 22.8491
4.11改.xlsx | 边缘处不同气体比例下（Ar:O2，10W） | 10W 13Pa 10min Ar:O2 | SiO2 | edge |  | 13 | 10 | 10 | 0.8 | 0.2 | 0 | yes | 4 | 16.6134
4.11改.xlsx | 边缘处不同气体比例下（Ar:O2，10W） | 10W 13Pa 10min Ar:O2 | SiO2 | edge |  | 13 | 10 | 10 | 0.8 | 0.2 | 0 | yes | 5 | 14.6904
4.11改.xlsx | 边缘处不同气体比例下（Ar:O2，10W） | 10W 13Pa 10min Ar:O2 | SiN | edge |  | 13 | 10 | 10 | 0.8 | 0.2 | 0 | yes | 1 | 22.3368
4.11改.xlsx | 边缘处不同气体比例下（Ar:O2，10W） | 10W 13Pa 10min Ar:O2 | SiN | edge |  | 13 | 10 | 10 | 0.8 | 0.2 | 0 | yes | 2 | 30.2844
4.11改.xlsx | 边缘处不同气体比例下（Ar:O2，10W） | 10W 13Pa 10min Ar:O2 | SiN | edge |  | 13 | 10 | 10 | 0.8 | 0.2 | 0 | yes | 3 | 20.8053
4.11改.xlsx | 边缘处不同气体比例下（Ar:O2，10W） | 10W 13Pa 10min Ar:O2 | SiN | edge |  | 13 | 10 | 10 | 0.8 | 0.2 | 0 | yes | 4 | 34.1197
4.11改.xlsx | 边缘处不同气体比例下（Ar:O2，10W） | 10W 13Pa 10min Ar:O2 | SiN | edge |  | 13 | 10 | 10 | 0.8 | 0.2 | 0 | yes | 5 | 20.4867
4.11改.xlsx | 边缘处不同气体比例下（Ar:O2，10W） | 10W 13Pa 10min Ar:O2 | Si | edge |  | 13 | 10 | 10 | 0.9 | 0.1 | 0 | yes | 1 | 12.9049
4.11改.xlsx | 边缘处不同气体比例下（Ar:O2，10W） | 10W 13Pa 10min Ar:O2 | Si | edge |  | 13 | 10 | 10 | 0.9 | 0.1 | 0 | yes | 2 | 12.3387
4.11改.xlsx | 边缘处不同气体比例下（Ar:O2，10W） | 10W 13Pa 10min Ar:O2 | Si | edge |  | 13 | 10 | 10 | 0.9 | 0.1 | 0 | yes | 3 | 9.76412
4.11改.xlsx | 边缘处不同气体比例下（Ar:O2，10W） | 10W 13Pa 10min Ar:O2 | Si | edge |  | 13 | 10 | 10 | 0.9 | 0.1 | 0 | yes | 4 | 13.4762
4.11改.xlsx | 边缘处不同气体比例下（Ar:O2，10W） | 10W 13Pa 10min Ar:O2 | Si | edge |  | 13 | 10 | 10 | 0.9 | 0.1 | 0 | yes | 5 | 10.1553
4.11改.xlsx | 边缘处不同气体比例下（Ar:O2，10W） | 10W 13Pa 10min Ar:O2 | SiO2 | edge |  | 13 | 10 | 10 | 0.9 | 0.1 | 0 | yes | 1 | 21.7318
4.11改.xlsx | 边缘处不同气体比例下（Ar:O2，10W） | 10W 13Pa 10min Ar:O2 | SiO2 | edge |  | 13 | 10 | 10 | 0.9 | 0.1 | 0 | yes | 2 | 26.5787
4.11改.xlsx | 边缘处不同气体比例下（Ar:O2，10W） | 10W 13Pa 10min Ar:O2 | SiO2 | edge |  | 13 | 10 | 10 | 0.9 | 0.1 | 0 | yes | 3 | 21.2377
4.11改.xlsx | 边缘处不同气体比例下（Ar:O2，10W） | 10W 13Pa 10min Ar:O2 | SiO2 | edge |  | 13 | 10 | 10 | 0.9 | 0.1 | 0 | yes | 4 | 20.9849
4.11改.xlsx | 边缘处不同气体比例下（Ar:O2，10W） | 10W 13Pa 10min Ar:O2 | SiO2 | edge |  | 13 | 10 | 10 | 0.9 | 0.1 | 0 | yes | 5 | 21.6065
4.11改.xlsx | 边缘处不同气体比例下（Ar:O2，10W） | 10W 13Pa 10min Ar:O2 | SiN | edge |  | 13 | 10 | 10 | 0.9 | 0.1 | 0 | yes | 1 | 13.6258
4.11改.xlsx | 边缘处不同气体比例下（Ar:O2，10W） | 10W 13Pa 10min Ar:O2 | SiN | edge |  | 13 | 10 | 10 | 0.9 | 0.1 | 0 | yes | 2 | 10.7776
4.11改.xlsx | 边缘处不同气体比例下（Ar:O2，10W） | 10W 13Pa 10min Ar:O2 | SiN | edge |  | 13 | 10 | 10 | 0.9 | 0.1 | 0 | yes | 3 | 18.14553
4.11改.xlsx | 边缘处不同气体比例下（Ar:O2，10W） | 10W 13Pa 10min Ar:O2 | SiN | edge |  | 13 | 10 | 10 | 0.9 | 0.1 | 0 | yes | 4 | 14.9769
4.11改.xlsx | 边缘处不同气体比例下（Ar:O2，10W） | 10W 13Pa 10min Ar:O2 | SiN | edge |  | 13 | 10 | 10 | 0.9 | 0.1 | 0 | yes | 5 | 18.9304
不同条件下刻蚀深度.xlsx | 不同气压（Ar:CF4=3:3） | 50W Ar:CF4=3:3 5min | Si | center |  | 6 | 50 | 5 | 0.5 | 0 | 0.5 | yes | 1 | 91.7088
不同条件下刻蚀深度.xlsx | 不同气压（Ar:CF4=3:3） | 50W Ar:CF4=3:3 5min | Si | center |  | 6 | 50 | 5 | 0.5 | 0 | 0.5 | yes | 2 | 88.9183
不同条件下刻蚀深度.xlsx | 不同气压（Ar:CF4=3:3） | 50W Ar:CF4=3:3 5min | Si | center |  | 6 | 50 | 5 | 0.5 | 0 | 0.5 | yes | 3 | 78.298
不同条件下刻蚀深度.xlsx | 不同气压（Ar:CF4=3:3） | 50W Ar:CF4=3:3 5min | Si | center |  | 6 | 50 | 5 | 0.5 | 0 | 0.5 | yes | 4 | 84.2729
不同条件下刻蚀深度.xlsx | 不同气压（Ar:CF4=3:3） | 50W Ar:CF4=3:3 5min | Si | center |  | 6 | 50 | 5 | 0.5 | 0 | 0.5 | yes | 5 | 86.879
不同条件下刻蚀深度.xlsx | 不同气压（Ar:CF4=3:3） | 50W Ar:CF4=3:3 5min | Si | center |  | 6 | 50 | 5 | 0.5 | 0 | 0.5 | yes | 6 | 88.444
不同条件下刻蚀深度.xlsx | 不同气压（Ar:CF4=3:3） | 50W Ar:CF4=3:3 5min | Si | center |  | 6 | 50 | 5 | 0.5 | 0 | 0.5 | yes | 7 | 86.2904
不同条件下刻蚀深度.xlsx | 不同气压（Ar:CF4=3:3） | 50W Ar:CF4=3:3 5min | Si | center |  | 6 | 50 | 5 | 0.5 | 0 | 0.5 | yes | 8 | 98.836
不同条件下刻蚀深度.xlsx | 不同气压（Ar:CF4=3:3） | 50W Ar:CF4=3:3 5min | Si | center |  | 6 | 50 | 5 | 0.5 | 0 | 0.5 | yes | 9 | 85.8452
不同条件下刻蚀深度.xlsx | 不同气压（Ar:CF4=3:3） | 50W Ar:CF4=3:3 5min | Si | center |  | 6 | 50 | 5 | 0.5 | 0 | 0.5 | yes | 10 | 92.9394
不同条件下刻蚀深度.xlsx | 不同气压（Ar:CF4=3:3） | 50W Ar:CF4=3:3 5min | SiO2 | center |  | 6 | 50 | 5 | 0.5 | 0 | 0.5 | yes | 1 | 78.611
不同条件下刻蚀深度.xlsx | 不同气压（Ar:CF4=3:3） | 50W Ar:CF4=3:3 5min | SiO2 | center |  | 6 | 50 | 5 | 0.5 | 0 | 0.5 | yes | 2 | 93.293
不同条件下刻蚀深度.xlsx | 不同气压（Ar:CF4=3:3） | 50W Ar:CF4=3:3 5min | SiO2 | center |  | 6 | 50 | 5 | 0.5 | 0 | 0.5 | yes | 3 | 85.789
不同条件下刻蚀深度.xlsx | 不同气压（Ar:CF4=3:3） | 50W Ar:CF4=3:3 5min | SiO2 | center |  | 6 | 50 | 5 | 0.5 | 0 | 0.5 | yes | 4 | 94.332
不同条件下刻蚀深度.xlsx | 不同气压（Ar:CF4=3:3） | 50W Ar:CF4=3:3 5min | SiO2 | center |  | 6 | 50 | 5 | 0.5 | 0 | 0.5 | yes | 5 | 85.108
不同条件下刻蚀深度.xlsx | 不同气压（Ar:CF4=3:3） | 50W Ar:CF4=3:3 5min | SiO2 | center |  | 6 | 50 | 5 | 0.5 | 0 | 0.5 | yes | 6 | 90.7992
不同条件下刻蚀深度.xlsx | 不同气压（Ar:CF4=3:3） | 50W Ar:CF4=3:3 5min | SiO2 | center |  | 6 | 50 | 5 | 0.5 | 0 | 0.5 | yes | 7 | 89.7911
不同条件下刻蚀深度.xlsx | 不同气压（Ar:CF4=3:3） | 50W Ar:CF4=3:3 5min | SiO2 | center |  | 6 | 50 | 5 | 0.5 | 0 | 0.5 | yes | 8 | 88.1029
不同条件下刻蚀深度.xlsx | 不同气压（Ar:CF4=3:3） | 50W Ar:CF4=3:3 5min | SiO2 | center |  | 6 | 50 | 5 | 0.5 | 0 | 0.5 | yes | 9 | 87.8858
不同条件下刻蚀深度.xlsx | 不同气压（Ar:CF4=3:3） | 50W Ar:CF4=3:3 5min | SiO2 | center |  | 6 | 50 | 5 | 0.5 | 0 | 0.5 | yes | 10 | 92.2375
不同条件下刻蚀深度.xlsx | 不同气压（Ar:CF4=3:3） | 50W Ar:CF4=3:3 5min | SiN | center |  | 6 | 50 | 5 | 0.5 | 0 | 0.5 | yes | 1 | 150.931
不同条件下刻蚀深度.xlsx | 不同气压（Ar:CF4=3:3） | 50W Ar:CF4=3:3 5min | SiN | center |  | 6 | 50 | 5 | 0.5 | 0 | 0.5 | yes | 2 | 164.429
不同条件下刻蚀深度.xlsx | 不同气压（Ar:CF4=3:3） | 50W Ar:CF4=3:3 5min | SiN | center |  | 6 | 50 | 5 | 0.5 | 0 | 0.5 | yes | 3 | 152.461
不同条件下刻蚀深度.xlsx | 不同气压（Ar:CF4=3:3） | 50W Ar:CF4=3:3 5min | SiN | center |  | 6 | 50 | 5 | 0.5 | 0 | 0.5 | yes | 4 | 154.831
不同条件下刻蚀深度.xlsx | 不同气压（Ar:CF4=3:3） | 50W Ar:CF4=3:3 5min | SiN | center |  | 6 | 50 | 5 | 0.5 | 0 | 0.5 | yes | 5 | 152.116
不同条件下刻蚀深度.xlsx | 不同气压（Ar:CF4=3:3） | 50W Ar:CF4=3:3 5min | SiN | center |  | 6 | 50 | 5 | 0.5 | 0 | 0.5 | yes | 6 | 157.722
不同条件下刻蚀深度.xlsx | 不同气压（Ar:CF4=3:3） | 50W Ar:CF4=3:3 5min | SiN | center |  | 6 | 50 | 5 | 0.5 | 0 | 0.5 | yes | 7 | 163.747
不同条件下刻蚀深度.xlsx | 不同气压（Ar:CF4=3:3） | 50W Ar:CF4=3:3 5min | SiN | center |  | 6 | 50 | 5 | 0.5 | 0 | 0.5 | yes | 8 | 161.117
不同条件下刻蚀深度.xlsx | 不同气压（Ar:CF4=3:3） | 50W Ar:CF4=3:3 5min | SiN | center |  | 6 | 50 | 5 | 0.5 | 0 | 0.5 | yes | 9 | 153.326
不同条件下刻蚀深度.xlsx | 不同气压（Ar:CF4=3:3） | 50W Ar:CF4=3:3 5min | SiN | center |  | 6 | 50 | 5 | 0.5 | 0 | 0.5 | yes | 10 | 150.654
不同条件下刻蚀深度.xlsx | 不同气压（Ar:CF4=3:3） | 50W Ar:CF4=3:3 5min | Si | center |  | 8 | 50 | 5 | 0.5 | 0 | 0.5 | yes | 1 | 91.2544
不同条件下刻蚀深度.xlsx | 不同气压（Ar:CF4=3:3） | 50W Ar:CF4=3:3 5min | Si | center |  | 8 | 50 | 5 | 0.5 | 0 | 0.5 | yes | 2 | 97.1934
不同条件下刻蚀深度.xlsx | 不同气压（Ar:CF4=3:3） | 50W Ar:CF4=3:3 5min | Si | center |  | 8 | 50 | 5 | 0.5 | 0 | 0.5 | yes | 3 | 87.7229
不同条件下刻蚀深度.xlsx | 不同气压（Ar:CF4=3:3） | 50W Ar:CF4=3:3 5min | Si | center |  | 8 | 50 | 5 | 0.5 | 0 | 0.5 | yes | 4 | 93.2137
不同条件下刻蚀深度.xlsx | 不同气压（Ar:CF4=3:3） | 50W Ar:CF4=3:3 5min | Si | center |  | 8 | 50 | 5 | 0.5 | 0 | 0.5 | yes | 5 | 104.358
不同条件下刻蚀深度.xlsx | 不同气压（Ar:CF4=3:3） | 50W Ar:CF4=3:3 5min | Si | center |  | 8 | 50 | 5 | 0.5 | 0 | 0.5 | yes | 6 | 100.843
不同条件下刻蚀深度.xlsx | 不同气压（Ar:CF4=3:3） | 50W Ar:CF4=3:3 5min | Si | center |  | 8 | 50 | 5 | 0.5 | 0 | 0.5 | yes | 7 | 92.4741
不同条件下刻蚀深度.xlsx | 不同气压（Ar:CF4=3:3） | 50W Ar:CF4=3:3 5min | Si | center |  | 8 | 50 | 5 | 0.5 | 0 | 0.5 | yes | 8 | 94.532
不同条件下刻蚀深度.xlsx | 不同气压（Ar:CF4=3:3） | 50W Ar:CF4=3:3 5min | Si | center |  | 8 | 50 | 5 | 0.5 | 0 | 0.5 | yes | 9 | 96.4974
不同条件下刻蚀深度.xlsx | 不同气压（Ar:CF4=3:3） | 50W Ar:CF4=3:3 5min | Si | center |  | 8 | 50 | 5 | 0.5 | 0 | 0.5 | yes | 10 | 89.3611
不同条件下刻蚀深度.xlsx | 不同气压（Ar:CF4=3:3） | 50W Ar:CF4=3:3 5min | SiO2 | center |  | 8 | 50 | 5 | 0.5 | 0 | 0.5 | yes | 1 | 104.775
不同条件下刻蚀深度.xlsx | 不同气压（Ar:CF4=3:3） | 50W Ar:CF4=3:3 5min | SiO2 | center |  | 8 | 50 | 5 | 0.5 | 0 | 0.5 | yes | 2 | 112.218
不同条件下刻蚀深度.xlsx | 不同气压（Ar:CF4=3:3） | 50W Ar:CF4=3:3 5min | SiO2 | center |  | 8 | 50 | 5 | 0.5 | 0 | 0.5 | yes | 3 | 111.76
不同条件下刻蚀深度.xlsx | 不同气压（Ar:CF4=3:3） | 50W Ar:CF4=3:3 5min | SiO2 | center |  | 8 | 50 | 5 | 0.5 | 0 | 0.5 | yes | 4 | 103.27
不同条件下刻蚀深度.xlsx | 不同气压（Ar:CF4=3:3） | 50W Ar:CF4=3:3 5min | SiO2 | center |  | 8 | 50 | 5 | 0.5 | 0 | 0.5 | yes | 5 | 100.386
不同条件下刻蚀深度.xlsx | 不同气压（Ar:CF4=3:3） | 50W Ar:CF4=3:3 5min | SiO2 | center |  | 8 | 50 | 5 | 0.5 | 0 | 0.5 | yes | 6 | 102.369
不同条件下刻蚀深度.xlsx | 不同气压（Ar:CF4=3:3） | 50W Ar:CF4=3:3 5min | SiO2 | center |  | 8 | 50 | 5 | 0.5 | 0 | 0.5 | yes | 7 | 95.8721
不同条件下刻蚀深度.xlsx | 不同气压（Ar:CF4=3:3） | 50W Ar:CF4=3:3 5min | SiO2 | center |  | 8 | 50 | 5 | 0.5 | 0 | 0.5 | yes | 8 | 101.208
不同条件下刻蚀深度.xlsx | 不同气压（Ar:CF4=3:3） | 50W Ar:CF4=3:3 5min | SiO2 | center |  | 8 | 50 | 5 | 0.5 | 0 | 0.5 | yes | 9 | 100.015
不同条件下刻蚀深度.xlsx | 不同气压（Ar:CF4=3:3） | 50W Ar:CF4=3:3 5min | SiO2 | center |  | 8 | 50 | 5 | 0.5 | 0 | 0.5 | yes | 10 | 101.247
不同条件下刻蚀深度.xlsx | 不同气压（Ar:CF4=3:3） | 50W Ar:CF4=3:3 5min | SiN | center |  | 8 | 50 | 5 | 0.5 | 0 | 0.5 | yes | 1 | 158.743
不同条件下刻蚀深度.xlsx | 不同气压（Ar:CF4=3:3） | 50W Ar:CF4=3:3 5min | SiN | center |  | 8 | 50 | 5 | 0.5 | 0 | 0.5 | yes | 2 | 163.151
不同条件下刻蚀深度.xlsx | 不同气压（Ar:CF4=3:3） | 50W Ar:CF4=3:3 5min | SiN | center |  | 8 | 50 | 5 | 0.5 | 0 | 0.5 | yes | 3 | 159.114
不同条件下刻蚀深度.xlsx | 不同气压（Ar:CF4=3:3） | 50W Ar:CF4=3:3 5min | SiN | center |  | 8 | 50 | 5 | 0.5 | 0 | 0.5 | yes | 4 | 165.374
不同条件下刻蚀深度.xlsx | 不同气压（Ar:CF4=3:3） | 50W Ar:CF4=3:3 5min | SiN | center |  | 8 | 50 | 5 | 0.5 | 0 | 0.5 | yes | 5 | 171.183
不同条件下刻蚀深度.xlsx | 不同气压（Ar:CF4=3:3） | 50W Ar:CF4=3:3 5min | SiN | center |  | 8 | 50 | 5 | 0.5 | 0 | 0.5 | yes | 6 | 162.763
不同条件下刻蚀深度.xlsx | 不同气压（Ar:CF4=3:3） | 50W Ar:CF4=3:3 5min | SiN | center |  | 8 | 50 | 5 | 0.5 | 0 | 0.5 | yes | 7 | 160.127
不同条件下刻蚀深度.xlsx | 不同气压（Ar:CF4=3:3） | 50W Ar:CF4=3:3 5min | SiN | center |  | 8 | 50 | 5 | 0.5 | 0 | 0.5 | yes | 8 | 167.964
不同条件下刻蚀深度.xlsx | 不同气压（Ar:CF4=3:3） | 50W Ar:CF4=3:3 5min | SiN | center |  | 8 | 50 | 5 | 0.5 | 0 | 0.5 | yes | 9 | 161.692
不同条件下刻蚀深度.xlsx | 不同气压（Ar:CF4=3:3） | 50W Ar:CF4=3:3 5min | SiN | center |  | 8 | 50 | 5 | 0.5 | 0 | 0.5 | yes | 10 | 167.376
不同条件下刻蚀深度.xlsx | 不同气压（Ar:CF4=3:3） | 50W Ar:CF4=3:3 5min | Si | center |  | 10 | 50 | 5 | 0.5 | 0 | 0.5 | yes | 1 | 113.273
不同条件下刻蚀深度.xlsx | 不同气压（Ar:CF4=3:3） | 50W Ar:CF4=3:3 5min | Si | center |  | 10 | 50 | 5 | 0.5 | 0 | 0.5 | yes | 2 | 103.378
不同条件下刻蚀深度.xlsx | 不同气压（Ar:CF4=3:3） | 50W Ar:CF4=3:3 5min | Si | center |  | 10 | 50 | 5 | 0.5 | 0 | 0.5 | yes | 3 | 105.832
不同条件下刻蚀深度.xlsx | 不同气压（Ar:CF4=3:3） | 50W Ar:CF4=3:3 5min | Si | center |  | 10 | 50 | 5 | 0.5 | 0 | 0.5 | yes | 4 | 103.152
不同条件下刻蚀深度.xlsx | 不同气压（Ar:CF4=3:3） | 50W Ar:CF4=3:3 5min | Si | center |  | 10 | 50 | 5 | 0.5 | 0 | 0.5 | yes | 5 | 96.1309
不同条件下刻蚀深度.xlsx | 不同气压（Ar:CF4=3:3） | 50W Ar:CF4=3:3 5min | Si | center |  | 10 | 50 | 5 | 0.5 | 0 | 0.5 | yes | 6 | 96.5333
不同条件下刻蚀深度.xlsx | 不同气压（Ar:CF4=3:3） | 50W Ar:CF4=3:3 5min | Si | center |  | 10 | 50 | 5 | 0.5 | 0 | 0.5 | yes | 7 | 102.874
不同条件下刻蚀深度.xlsx | 不同气压（Ar:CF4=3:3） | 50W Ar:CF4=3:3 5min | Si | center |  | 10 | 50 | 5 | 0.5 | 0 | 0.5 | yes | 8 | 98.002
不同条件下刻蚀深度.xlsx | 不同气压（Ar:CF4=3:3） | 50W Ar:CF4=3:3 5min | Si | center |  | 10 | 50 | 5 | 0.5 | 0 | 0.5 | yes | 9 | 103.109
不同条件下刻蚀深度.xlsx | 不同气压（Ar:CF4=3:3） | 50W Ar:CF4=3:3 5min | Si | center |  | 10 | 50 | 5 | 0.5 | 0 | 0.5 | yes | 10 | 101.273
不同条件下刻蚀深度.xlsx | 不同气压（Ar:CF4=3:3） | 50W Ar:CF4=3:3 5min | SiO2 | center |  | 10 | 50 | 5 | 0.5 | 0 | 0.5 | yes | 1 | 91.9689
不同条件下刻蚀深度.xlsx | 不同气压（Ar:CF4=3:3） | 50W Ar:CF4=3:3 5min | SiO2 | center |  | 10 | 50 | 5 | 0.5 | 0 | 0.5 | yes | 2 | 99.7407
不同条件下刻蚀深度.xlsx | 不同气压（Ar:CF4=3:3） | 50W Ar:CF4=3:3 5min | SiO2 | center |  | 10 | 50 | 5 | 0.5 | 0 | 0.5 | yes | 3 | 80.4725
不同条件下刻蚀深度.xlsx | 不同气压（Ar:CF4=3:3） | 50W Ar:CF4=3:3 5min | SiO2 | center |  | 10 | 50 | 5 | 0.5 | 0 | 0.5 | yes | 4 | 98.3075
不同条件下刻蚀深度.xlsx | 不同气压（Ar:CF4=3:3） | 50W Ar:CF4=3:3 5min | SiO2 | center |  | 10 | 50 | 5 | 0.5 | 0 | 0.5 | yes | 5 | 97.7033
不同条件下刻蚀深度.xlsx | 不同气压（Ar:CF4=3:3） | 50W Ar:CF4=3:3 5min | SiO2 | center |  | 10 | 50 | 5 | 0.5 | 0 | 0.5 | yes | 6 | 94.3156
不同条件下刻蚀深度.xlsx | 不同气压（Ar:CF4=3:3） | 50W Ar:CF4=3:3 5min | SiO2 | center |  | 10 | 50 | 5 | 0.5 | 0 | 0.5 | yes | 7 | 94.9059
不同条件下刻蚀深度.xlsx | 不同气压（Ar:CF4=3:3） | 50W Ar:CF4=3:3 5min | SiO2 | center |  | 10 | 50 | 5 | 0.5 | 0 | 0.5 | yes | 8 | 96.64
不同条件下刻蚀深度.xlsx | 不同气压（Ar:CF4=3:3） | 50W Ar:CF4=3:3 5min | SiO2 | center |  | 10 | 50 | 5 | 0.5 | 0 | 0.5 | yes | 9 | 88.1675
不同条件下刻蚀深度.xlsx | 不同气压（Ar:CF4=3:3） | 50W Ar:CF4=3:3 5min | SiO2 | center |  | 10 | 50 | 5 | 0.5 | 0 | 0.5 | yes | 10 | 95.8122
不同条件下刻蚀深度.xlsx | 不同气压（Ar:CF4=3:3） | 50W Ar:CF4=3:3 5min | SiN | center |  | 10 | 50 | 5 | 0.5 | 0 | 0.5 | yes | 1 | 162.035
不同条件下刻蚀深度.xlsx | 不同气压（Ar:CF4=3:3） | 50W Ar:CF4=3:3 5min | SiN | center |  | 10 | 50 | 5 | 0.5 | 0 | 0.5 | yes | 2 | 159.205
不同条件下刻蚀深度.xlsx | 不同气压（Ar:CF4=3:3） | 50W Ar:CF4=3:3 5min | SiN | center |  | 10 | 50 | 5 | 0.5 | 0 | 0.5 | yes | 3 | 191.181
不同条件下刻蚀深度.xlsx | 不同气压（Ar:CF4=3:3） | 50W Ar:CF4=3:3 5min | SiN | center |  | 10 | 50 | 5 | 0.5 | 0 | 0.5 | yes | 4 | 176.472
不同条件下刻蚀深度.xlsx | 不同气压（Ar:CF4=3:3） | 50W Ar:CF4=3:3 5min | SiN | center |  | 10 | 50 | 5 | 0.5 | 0 | 0.5 | yes | 5 | 185.907
不同条件下刻蚀深度.xlsx | 不同气压（Ar:CF4=3:3） | 50W Ar:CF4=3:3 5min | SiN | center |  | 10 | 50 | 5 | 0.5 | 0 | 0.5 | yes | 6 | 170.265
不同条件下刻蚀深度.xlsx | 不同气压（Ar:CF4=3:3） | 50W Ar:CF4=3:3 5min | SiN | center |  | 10 | 50 | 5 | 0.5 | 0 | 0.5 | yes | 7 | 171.768
不同条件下刻蚀深度.xlsx | 不同气压（Ar:CF4=3:3） | 50W Ar:CF4=3:3 5min | SiN | center |  | 10 | 50 | 5 | 0.5 | 0 | 0.5 | yes | 8 | 172.5
不同条件下刻蚀深度.xlsx | 不同气压（Ar:CF4=3:3） | 50W Ar:CF4=3:3 5min | SiN | center |  | 10 | 50 | 5 | 0.5 | 0 | 0.5 | yes | 9 | 163.181
不同条件下刻蚀深度.xlsx | 不同气压（Ar:CF4=3:3） | 50W Ar:CF4=3:3 5min | SiN | center |  | 10 | 50 | 5 | 0.5 | 0 | 0.5 | yes | 10 | 166.268
不同条件下刻蚀深度.xlsx | 不同气压（Ar:CF4=3:3） | 50W Ar:CF4=3:3 5min | Si | center |  | 20 | 50 | 5 | 0.5 | 0 | 0.5 | yes | 1 | 90.9224
不同条件下刻蚀深度.xlsx | 不同气压（Ar:CF4=3:3） | 50W Ar:CF4=3:3 5min | Si | center |  | 20 | 50 | 5 | 0.5 | 0 | 0.5 | yes | 2 | 90.195
不同条件下刻蚀深度.xlsx | 不同气压（Ar:CF4=3:3） | 50W Ar:CF4=3:3 5min | Si | center |  | 20 | 50 | 5 | 0.5 | 0 | 0.5 | yes | 3 | 96.5148
不同条件下刻蚀深度.xlsx | 不同气压（Ar:CF4=3:3） | 50W Ar:CF4=3:3 5min | Si | center |  | 20 | 50 | 5 | 0.5 | 0 | 0.5 | yes | 4 | 107.318
不同条件下刻蚀深度.xlsx | 不同气压（Ar:CF4=3:3） | 50W Ar:CF4=3:3 5min | Si | center |  | 20 | 50 | 5 | 0.5 | 0 | 0.5 | yes | 5 | 96.3715
不同条件下刻蚀深度.xlsx | 不同气压（Ar:CF4=3:3） | 50W Ar:CF4=3:3 5min | Si | center |  | 20 | 50 | 5 | 0.5 | 0 | 0.5 | yes | 6 | 98.5728
不同条件下刻蚀深度.xlsx | 不同气压（Ar:CF4=3:3） | 50W Ar:CF4=3:3 5min | Si | center |  | 20 | 50 | 5 | 0.5 | 0 | 0.5 | yes | 7 | 94.1654
不同条件下刻蚀深度.xlsx | 不同气压（Ar:CF4=3:3） | 50W Ar:CF4=3:3 5min | Si | center |  | 20 | 50 | 5 | 0.5 | 0 | 0.5 | yes | 8 | 92.3992
不同条件下刻蚀深度.xlsx | 不同气压（Ar:CF4=3:3） | 50W Ar:CF4=3:3 5min | Si | center |  | 20 | 50 | 5 | 0.5 | 0 | 0.5 | yes | 9 | 96.4096
不同条件下刻蚀深度.xlsx | 不同气压（Ar:CF4=3:3） | 50W Ar:CF4=3:3 5min | Si | center |  | 20 | 50 | 5 | 0.5 | 0 | 0.5 | yes | 10 | 105.594
不同条件下刻蚀深度.xlsx | 不同气压（Ar:CF4=3:3） | 50W Ar:CF4=3:3 5min | SiO2 | center |  | 20 | 50 | 5 | 0.5 | 0 | 0.5 | yes | 1 | 50.6736
不同条件下刻蚀深度.xlsx | 不同气压（Ar:CF4=3:3） | 50W Ar:CF4=3:3 5min | SiO2 | center |  | 20 | 50 | 5 | 0.5 | 0 | 0.5 | yes | 2 | 42.2195
不同条件下刻蚀深度.xlsx | 不同气压（Ar:CF4=3:3） | 50W Ar:CF4=3:3 5min | SiO2 | center |  | 20 | 50 | 5 | 0.5 | 0 | 0.5 | yes | 3 | 46.7384
不同条件下刻蚀深度.xlsx | 不同气压（Ar:CF4=3:3） | 50W Ar:CF4=3:3 5min | SiO2 | center |  | 20 | 50 | 5 | 0.5 | 0 | 0.5 | yes | 4 | 48.9071
不同条件下刻蚀深度.xlsx | 不同气压（Ar:CF4=3:3） | 50W Ar:CF4=3:3 5min | SiO2 | center |  | 20 | 50 | 5 | 0.5 | 0 | 0.5 | yes | 5 | 54.0753
不同条件下刻蚀深度.xlsx | 不同气压（Ar:CF4=3:3） | 50W Ar:CF4=3:3 5min | SiO2 | center |  | 20 | 50 | 5 | 0.5 | 0 | 0.5 | yes | 6 | 40.6853
不同条件下刻蚀深度.xlsx | 不同气压（Ar:CF4=3:3） | 50W Ar:CF4=3:3 5min | SiO2 | center |  | 20 | 50 | 5 | 0.5 | 0 | 0.5 | yes | 7 | 40.5928
不同条件下刻蚀深度.xlsx | 不同气压（Ar:CF4=3:3） | 50W Ar:CF4=3:3 5min | SiO2 | center |  | 20 | 50 | 5 | 0.5 | 0 | 0.5 | yes | 8 | 50.3515
不同条件下刻蚀深度.xlsx | 不同气压（Ar:CF4=3:3） | 50W Ar:CF4=3:3 5min | SiO2 | center |  | 20 | 50 | 5 | 0.5 | 0 | 0.5 | yes | 9 | 40.1682
不同条件下刻蚀深度.xlsx | 不同气压（Ar:CF4=3:3） | 50W Ar:CF4=3:3 5min | SiO2 | center |  | 20 | 50 | 5 | 0.5 | 0 | 0.5 | yes | 10 | 45.1586
不同条件下刻蚀深度.xlsx | 不同气压（Ar:CF4=3:3） | 50W Ar:CF4=3:3 5min | SiN | center |  | 20 | 50 | 5 | 0.5 | 0 | 0.5 | yes | 1 | 29.4678
不同条件下刻蚀深度.xlsx | 不同气压（Ar:CF4=3:3） | 50W Ar:CF4=3:3 5min | SiN | center |  | 20 | 50 | 5 | 0.5 | 0 | 0.5 | yes | 2 | 37.1599
不同条件下刻蚀深度.xlsx | 不同气压（Ar:CF4=3:3） | 50W Ar:CF4=3:3 5min | SiN | center |  | 20 | 50 | 5 | 0.5 | 0 | 0.5 | yes | 3 | 26.2482
不同条件下刻蚀深度.xlsx | 不同气压（Ar:CF4=3:3） | 50W Ar:CF4=3:3 5min | SiN | center |  | 20 | 50 | 5 | 0.5 | 0 | 0.5 | yes | 4 | 28.798
不同条件下刻蚀深度.xlsx | 不同气压（Ar:CF4=3:3） | 50W Ar:CF4=3:3 5min | SiN | center |  | 20 | 50 | 5 | 0.5 | 0 | 0.5 | yes | 5 | 26.7934
不同条件下刻蚀深度.xlsx | 不同气压（Ar:CF4=3:3） | 50W Ar:CF4=3:3 5min | SiN | center |  | 20 | 50 | 5 | 0.5 | 0 | 0.5 | yes | 6 | 22.7884
不同条件下刻蚀深度.xlsx | 不同气压（Ar:CF4=3:3） | 50W Ar:CF4=3:3 5min | SiN | center |  | 20 | 50 | 5 | 0.5 | 0 | 0.5 | yes | 7 | 26.6614
不同条件下刻蚀深度.xlsx | 不同气压（Ar:CF4=3:3） | 50W Ar:CF4=3:3 5min | SiN | center |  | 20 | 50 | 5 | 0.5 | 0 | 0.5 | yes | 8 | 20.0375
不同条件下刻蚀深度.xlsx | 不同气压（Ar:CF4=3:3） | 50W Ar:CF4=3:3 5min | SiN | center |  | 20 | 50 | 5 | 0.5 | 0 | 0.5 | yes | 9 | 28.473
不同条件下刻蚀深度.xlsx | 不同气压（Ar:CF4=3:3） | 50W Ar:CF4=3:3 5min | SiN | center |  | 20 | 50 | 5 | 0.5 | 0 | 0.5 | yes | 10 | 22.9677
不同条件下刻蚀深度.xlsx | 不同气压（Ar:CF4=3:3） | 50W Ar:CF4=3:3 5min | Si | center |  | 30 | 50 | 5 | 0.5 | 0 | 0.5 | yes | 1 | 121.052
不同条件下刻蚀深度.xlsx | 不同气压（Ar:CF4=3:3） | 50W Ar:CF4=3:3 5min | Si | center |  | 30 | 50 | 5 | 0.5 | 0 | 0.5 | yes | 2 | 119.177
不同条件下刻蚀深度.xlsx | 不同气压（Ar:CF4=3:3） | 50W Ar:CF4=3:3 5min | Si | center |  | 30 | 50 | 5 | 0.5 | 0 | 0.5 | yes | 3 | 108.386
不同条件下刻蚀深度.xlsx | 不同气压（Ar:CF4=3:3） | 50W Ar:CF4=3:3 5min | Si | center |  | 30 | 50 | 5 | 0.5 | 0 | 0.5 | yes | 4 | 107.514
不同条件下刻蚀深度.xlsx | 不同气压（Ar:CF4=3:3） | 50W Ar:CF4=3:3 5min | Si | center |  | 30 | 50 | 5 | 0.5 | 0 | 0.5 | yes | 5 | 114.263
不同条件下刻蚀深度.xlsx | 不同气压（Ar:CF4=3:3） | 50W Ar:CF4=3:3 5min | Si | center |  | 30 | 50 | 5 | 0.5 | 0 | 0.5 | yes | 6 | 108.476
不同条件下刻蚀深度.xlsx | 不同气压（Ar:CF4=3:3） | 50W Ar:CF4=3:3 5min | Si | center |  | 30 | 50 | 5 | 0.5 | 0 | 0.5 | yes | 7 | 115.785
不同条件下刻蚀深度.xlsx | 不同气压（Ar:CF4=3:3） | 50W Ar:CF4=3:3 5min | Si | center |  | 30 | 50 | 5 | 0.5 | 0 | 0.5 | yes | 8 | 118.646
不同条件下刻蚀深度.xlsx | 不同气压（Ar:CF4=3:3） | 50W Ar:CF4=3:3 5min | Si | center |  | 30 | 50 | 5 | 0.5 | 0 | 0.5 | yes | 9 | 107.338
不同条件下刻蚀深度.xlsx | 不同气压（Ar:CF4=3:3） | 50W Ar:CF4=3:3 5min | Si | center |  | 30 | 50 | 5 | 0.5 | 0 | 0.5 | yes | 10 | 108.072
不同条件下刻蚀深度.xlsx | 不同气压（Ar:CF4=3:3） | 50W Ar:CF4=3:3 5min | SiO2 | center |  | 30 | 50 | 5 | 0.5 | 0 | 0.5 | yes | 1 | 47.7155
不同条件下刻蚀深度.xlsx | 不同气压（Ar:CF4=3:3） | 50W Ar:CF4=3:3 5min | SiO2 | center |  | 30 | 50 | 5 | 0.5 | 0 | 0.5 | yes | 2 | 45.5347
不同条件下刻蚀深度.xlsx | 不同气压（Ar:CF4=3:3） | 50W Ar:CF4=3:3 5min | SiO2 | center |  | 30 | 50 | 5 | 0.5 | 0 | 0.5 | yes | 3 | 38.5977
不同条件下刻蚀深度.xlsx | 不同气压（Ar:CF4=3:3） | 50W Ar:CF4=3:3 5min | SiO2 | center |  | 30 | 50 | 5 | 0.5 | 0 | 0.5 | yes | 4 | 28.4325
不同条件下刻蚀深度.xlsx | 不同气压（Ar:CF4=3:3） | 50W Ar:CF4=3:3 5min | SiO2 | center |  | 30 | 50 | 5 | 0.5 | 0 | 0.5 | yes | 5 | 24.4225
不同条件下刻蚀深度.xlsx | 不同气压（Ar:CF4=3:3） | 50W Ar:CF4=3:3 5min | SiO2 | center |  | 30 | 50 | 5 | 0.5 | 0 | 0.5 | yes | 6 | 30.1004
不同条件下刻蚀深度.xlsx | 不同气压（Ar:CF4=3:3） | 50W Ar:CF4=3:3 5min | SiO2 | center |  | 30 | 50 | 5 | 0.5 | 0 | 0.5 | yes | 7 | 34.2528
不同条件下刻蚀深度.xlsx | 不同气压（Ar:CF4=3:3） | 50W Ar:CF4=3:3 5min | SiO2 | center |  | 30 | 50 | 5 | 0.5 | 0 | 0.5 | yes | 8 | 35.5342
不同条件下刻蚀深度.xlsx | 不同气压（Ar:CF4=3:3） | 50W Ar:CF4=3:3 5min | SiO2 | center |  | 30 | 50 | 5 | 0.5 | 0 | 0.5 | yes | 9 | 39.6669
不同条件下刻蚀深度.xlsx | 不同气压（Ar:CF4=3:3） | 50W Ar:CF4=3:3 5min | SiO2 | center |  | 30 | 50 | 5 | 0.5 | 0 | 0.5 | yes | 10 | 45.9982
不同条件下刻蚀深度.xlsx | 不同气压（Ar:CF4=3:3） | 50W Ar:CF4=3:3 5min | SiN | center |  | 30 | 50 | 5 | 0.5 | 0 | 0.5 | yes | 1 | 6.82942
不同条件下刻蚀深度.xlsx | 不同气压（Ar:CF4=3:3） | 50W Ar:CF4=3:3 5min | SiN | center |  | 30 | 50 | 5 | 0.5 | 0 | 0.5 | yes | 2 | 6.39368
不同条件下刻蚀深度.xlsx | 不同气压（Ar:CF4=3:3） | 50W Ar:CF4=3:3 5min | SiN | center |  | 30 | 50 | 5 | 0.5 | 0 | 0.5 | yes | 3 | 10.1691
不同条件下刻蚀深度.xlsx | 不同气压（Ar:CF4=3:3） | 50W Ar:CF4=3:3 5min | SiN | center |  | 30 | 50 | 5 | 0.5 | 0 | 0.5 | yes | 4 | 4.76501
不同条件下刻蚀深度.xlsx | 不同气压（Ar:CF4=3:3） | 50W Ar:CF4=3:3 5min | SiN | center |  | 30 | 50 | 5 | 0.5 | 0 | 0.5 | yes | 5 | 22.8345
不同条件下刻蚀深度.xlsx | 不同气压（Ar:CF4=3:3） | 50W Ar:CF4=3:3 5min | SiN | center |  | 30 | 50 | 5 | 0.5 | 0 | 0.5 | yes | 6 | 18.9856
不同条件下刻蚀深度.xlsx | 不同气压（Ar:CF4=3:3） | 50W Ar:CF4=3:3 5min | SiN | center |  | 30 | 50 | 5 | 0.5 | 0 | 0.5 | yes | 7 | 19.2735
不同条件下刻蚀深度.xlsx | 不同气压（Ar:CF4=3:3） | 50W Ar:CF4=3:3 5min | SiN | center |  | 30 | 50 | 5 | 0.5 | 0 | 0.5 | yes | 8 | 14.737
不同条件下刻蚀深度.xlsx | 不同气压（Ar:CF4=3:3） | 50W Ar:CF4=3:3 5min | SiN | center |  | 30 | 50 | 5 | 0.5 | 0 | 0.5 | yes | 9 | 10.2772
不同条件下刻蚀深度.xlsx | 不同气压（Ar:CF4=3:3） | 50W Ar:CF4=3:3 5min | SiN | center |  | 30 | 50 | 5 | 0.5 | 0 | 0.5 | yes | 10 | 19.9609
不同条件下刻蚀深度.xlsx | 不同功率（Ar:CF4=3:3） | 20Pa Ar:CF4=3:3 5min | Si | center |  | 20 | 20 | 5 | 0.5 | 0 | 0.5 | yes | 1 | 41.0728
不同条件下刻蚀深度.xlsx | 不同功率（Ar:CF4=3:3） | 20Pa Ar:CF4=3:3 5min | Si | center |  | 20 | 20 | 5 | 0.5 | 0 | 0.5 | yes | 2 | 31.8491
不同条件下刻蚀深度.xlsx | 不同功率（Ar:CF4=3:3） | 20Pa Ar:CF4=3:3 5min | Si | center |  | 20 | 20 | 5 | 0.5 | 0 | 0.5 | yes | 3 | 30.4704
不同条件下刻蚀深度.xlsx | 不同功率（Ar:CF4=3:3） | 20Pa Ar:CF4=3:3 5min | Si | center |  | 20 | 20 | 5 | 0.5 | 0 | 0.5 | yes | 4 | 37.107
不同条件下刻蚀深度.xlsx | 不同功率（Ar:CF4=3:3） | 20Pa Ar:CF4=3:3 5min | Si | center |  | 20 | 20 | 5 | 0.5 | 0 | 0.5 | yes | 5 | 30.9853
不同条件下刻蚀深度.xlsx | 不同功率（Ar:CF4=3:3） | 20Pa Ar:CF4=3:3 5min | SiO2 | center |  | 20 | 20 | 5 | 0.5 | 0 | 0.5 | yes | 1 | 17.9344
不同条件下刻蚀深度.xlsx | 不同功率（Ar:CF4=3:3） | 20Pa Ar:CF4=3:3 5min | SiO2 | center |  | 20 | 20 | 5 | 0.5 | 0 | 0.5 | yes | 2 | 27.3131
不同条件下刻蚀深度.xlsx | 不同功率（Ar:CF4=3:3） | 20Pa Ar:CF4=3:3 5min | SiO2 | center |  | 20 | 20 | 5 | 0.5 | 0 | 0.5 | yes | 3 | 15.3234
不同条件下刻蚀深度.xlsx | 不同功率（Ar:CF4=3:3） | 20Pa Ar:CF4=3:3 5min | SiO2 | center |  | 20 | 20 | 5 | 0.5 | 0 | 0.5 | yes | 4 | 29.4405
不同条件下刻蚀深度.xlsx | 不同功率（Ar:CF4=3:3） | 20Pa Ar:CF4=3:3 5min | SiO2 | center |  | 20 | 20 | 5 | 0.5 | 0 | 0.5 | yes | 5 | 28.5691
不同条件下刻蚀深度.xlsx | 不同功率（Ar:CF4=3:3） | 20Pa Ar:CF4=3:3 5min | SiO2 | center |  | 20 | 20 | 5 | 0.5 | 0 | 0.5 | yes | 6 | 24.1212
不同条件下刻蚀深度.xlsx | 不同功率（Ar:CF4=3:3） | 20Pa Ar:CF4=3:3 5min | SiO2 | center |  | 20 | 20 | 5 | 0.5 | 0 | 0.5 | yes | 7 | 33.6665
不同条件下刻蚀深度.xlsx | 不同功率（Ar:CF4=3:3） | 20Pa Ar:CF4=3:3 5min | SiO2 | center |  | 20 | 20 | 5 | 0.5 | 0 | 0.5 | yes | 8 | 25.5843
不同条件下刻蚀深度.xlsx | 不同功率（Ar:CF4=3:3） | 20Pa Ar:CF4=3:3 5min | SiO2 | center |  | 20 | 20 | 5 | 0.5 | 0 | 0.5 | yes | 9 | 25.9543
不同条件下刻蚀深度.xlsx | 不同功率（Ar:CF4=3:3） | 20Pa Ar:CF4=3:3 5min | SiO2 | center |  | 20 | 20 | 5 | 0.5 | 0 | 0.5 | yes | 10 | 20.1404
不同条件下刻蚀深度.xlsx | 不同功率（Ar:CF4=3:3） | 20Pa Ar:CF4=3:3 5min | SiN | center |  | 20 | 20 | 5 | 0.5 | 0 | 0.5 | yes | 1 | 3.15459
不同条件下刻蚀深度.xlsx | 不同功率（Ar:CF4=3:3） | 20Pa Ar:CF4=3:3 5min | SiN | center |  | 20 | 20 | 5 | 0.5 | 0 | 0.5 | yes | 2 | 1.87892
不同条件下刻蚀深度.xlsx | 不同功率（Ar:CF4=3:3） | 20Pa Ar:CF4=3:3 5min | SiN | center |  | 20 | 20 | 5 | 0.5 | 0 | 0.5 | yes | 3 | 1.65116
不同条件下刻蚀深度.xlsx | 不同功率（Ar:CF4=3:3） | 20Pa Ar:CF4=3:3 5min | SiN | center |  | 20 | 20 | 5 | 0.5 | 0 | 0.5 | yes | 4 | 1.1011
不同条件下刻蚀深度.xlsx | 不同功率（Ar:CF4=3:3） | 20Pa Ar:CF4=3:3 5min | SiN | center |  | 20 | 20 | 5 | 0.5 | 0 | 0.5 | yes | 5 | 2.44421
不同条件下刻蚀深度.xlsx | 不同功率（Ar:CF4=3:3） | 20Pa Ar:CF4=3:3 5min | Si | center |  | 20 | 40 | 5 | 0.5 | 0 | 0.5 | yes | 1 | 61.0386
不同条件下刻蚀深度.xlsx | 不同功率（Ar:CF4=3:3） | 20Pa Ar:CF4=3:3 5min | Si | center |  | 20 | 40 | 5 | 0.5 | 0 | 0.5 | yes | 2 | 79.534
不同条件下刻蚀深度.xlsx | 不同功率（Ar:CF4=3:3） | 20Pa Ar:CF4=3:3 5min | Si | center |  | 20 | 40 | 5 | 0.5 | 0 | 0.5 | yes | 3 | 69.252
不同条件下刻蚀深度.xlsx | 不同功率（Ar:CF4=3:3） | 20Pa Ar:CF4=3:3 5min | Si | center |  | 20 | 40 | 5 | 0.5 | 0 | 0.5 | yes | 4 | 71.8168
不同条件下刻蚀深度.xlsx | 不同功率（Ar:CF4=3:3） | 20Pa Ar:CF4=3:3 5min | Si | center |  | 20 | 40 | 5 | 0.5 | 0 | 0.5 | yes | 5 | 72.7301
不同条件下刻蚀深度.xlsx | 不同功率（Ar:CF4=3:3） | 20Pa Ar:CF4=3:3 5min | SiO2 | center |  | 20 | 40 | 5 | 0.5 | 0 | 0.5 | yes | 1 | 62.9124
不同条件下刻蚀深度.xlsx | 不同功率（Ar:CF4=3:3） | 20Pa Ar:CF4=3:3 5min | SiO2 | center |  | 20 | 40 | 5 | 0.5 | 0 | 0.5 | yes | 2 | 55.2446
不同条件下刻蚀深度.xlsx | 不同功率（Ar:CF4=3:3） | 20Pa Ar:CF4=3:3 5min | SiO2 | center |  | 20 | 40 | 5 | 0.5 | 0 | 0.5 | yes | 3 | 38.3031
不同条件下刻蚀深度.xlsx | 不同功率（Ar:CF4=3:3） | 20Pa Ar:CF4=3:3 5min | SiO2 | center |  | 20 | 40 | 5 | 0.5 | 0 | 0.5 | yes | 4 | 51.1725
不同条件下刻蚀深度.xlsx | 不同功率（Ar:CF4=3:3） | 20Pa Ar:CF4=3:3 5min | SiO2 | center |  | 20 | 40 | 5 | 0.5 | 0 | 0.5 | yes | 5 | 48.0235
不同条件下刻蚀深度.xlsx | 不同功率（Ar:CF4=3:3） | 20Pa Ar:CF4=3:3 5min | SiO2 | center |  | 20 | 40 | 5 | 0.5 | 0 | 0.5 | yes | 6 | 35.1402
不同条件下刻蚀深度.xlsx | 不同功率（Ar:CF4=3:3） | 20Pa Ar:CF4=3:3 5min | SiO2 | center |  | 20 | 40 | 5 | 0.5 | 0 | 0.5 | yes | 7 | 33.9187
不同条件下刻蚀深度.xlsx | 不同功率（Ar:CF4=3:3） | 20Pa Ar:CF4=3:3 5min | SiO2 | center |  | 20 | 40 | 5 | 0.5 | 0 | 0.5 | yes | 8 | 35.7773
不同条件下刻蚀深度.xlsx | 不同功率（Ar:CF4=3:3） | 20Pa Ar:CF4=3:3 5min | SiO2 | center |  | 20 | 40 | 5 | 0.5 | 0 | 0.5 | yes | 9 | 43.2595
不同条件下刻蚀深度.xlsx | 不同功率（Ar:CF4=3:3） | 20Pa Ar:CF4=3:3 5min | SiO2 | center |  | 20 | 40 | 5 | 0.5 | 0 | 0.5 | yes | 10 | 37.9733
不同条件下刻蚀深度.xlsx | 不同功率（Ar:CF4=3:3） | 20Pa Ar:CF4=3:3 5min | SiN | center |  | 20 | 40 | 5 | 0.5 | 0 | 0.5 | yes | 1 | 20.2032
不同条件下刻蚀深度.xlsx | 不同功率（Ar:CF4=3:3） | 20Pa Ar:CF4=3:3 5min | SiN | center |  | 20 | 40 | 5 | 0.5 | 0 | 0.5 | yes | 2 | 12.0213
不同条件下刻蚀深度.xlsx | 不同功率（Ar:CF4=3:3） | 20Pa Ar:CF4=3:3 5min | SiN | center |  | 20 | 40 | 5 | 0.5 | 0 | 0.5 | yes | 3 | 24.3825
不同条件下刻蚀深度.xlsx | 不同功率（Ar:CF4=3:3） | 20Pa Ar:CF4=3:3 5min | SiN | center |  | 20 | 40 | 5 | 0.5 | 0 | 0.5 | yes | 4 | 14.1563
不同条件下刻蚀深度.xlsx | 不同功率（Ar:CF4=3:3） | 20Pa Ar:CF4=3:3 5min | SiN | center |  | 20 | 40 | 5 | 0.5 | 0 | 0.5 | yes | 5 | 16.691
不同条件下刻蚀深度.xlsx | 不同功率（Ar:CF4=3:3） | 20Pa Ar:CF4=3:3 5min | Si | center |  | 20 | 60 | 5 | 0.5 | 0 | 0.5 | yes | 1 | 131.145
不同条件下刻蚀深度.xlsx | 不同功率（Ar:CF4=3:3） | 20Pa Ar:CF4=3:3 5min | Si | center |  | 20 | 60 | 5 | 0.5 | 0 | 0.5 | yes | 2 | 119.261
不同条件下刻蚀深度.xlsx | 不同功率（Ar:CF4=3:3） | 20Pa Ar:CF4=3:3 5min | Si | center |  | 20 | 60 | 5 | 0.5 | 0 | 0.5 | yes | 3 | 123.033
不同条件下刻蚀深度.xlsx | 不同功率（Ar:CF4=3:3） | 20Pa Ar:CF4=3:3 5min | Si | center |  | 20 | 60 | 5 | 0.5 | 0 | 0.5 | yes | 4 | 121.898
不同条件下刻蚀深度.xlsx | 不同功率（Ar:CF4=3:3） | 20Pa Ar:CF4=3:3 5min | Si | center |  | 20 | 60 | 5 | 0.5 | 0 | 0.5 | yes | 5 | 123.059
不同条件下刻蚀深度.xlsx | 不同功率（Ar:CF4=3:3） | 20Pa Ar:CF4=3:3 5min | SiO2 | center |  | 20 | 60 | 5 | 0.5 | 0 | 0.5 | yes | 1 | 79.4288
不同条件下刻蚀深度.xlsx | 不同功率（Ar:CF4=3:3） | 20Pa Ar:CF4=3:3 5min | SiO2 | center |  | 20 | 60 | 5 | 0.5 | 0 | 0.5 | yes | 2 | 87.4685
不同条件下刻蚀深度.xlsx | 不同功率（Ar:CF4=3:3） | 20Pa Ar:CF4=3:3 5min | SiO2 | center |  | 20 | 60 | 5 | 0.5 | 0 | 0.5 | yes | 3 | 80.7872
不同条件下刻蚀深度.xlsx | 不同功率（Ar:CF4=3:3） | 20Pa Ar:CF4=3:3 5min | SiO2 | center |  | 20 | 60 | 5 | 0.5 | 0 | 0.5 | yes | 4 | 88.8463
不同条件下刻蚀深度.xlsx | 不同功率（Ar:CF4=3:3） | 20Pa Ar:CF4=3:3 5min | SiO2 | center |  | 20 | 60 | 5 | 0.5 | 0 | 0.5 | yes | 5 | 88.7137
不同条件下刻蚀深度.xlsx | 不同功率（Ar:CF4=3:3） | 20Pa Ar:CF4=3:3 5min | SiO2 | center |  | 20 | 60 | 5 | 0.5 | 0 | 0.5 | yes | 6 | 73.1647
不同条件下刻蚀深度.xlsx | 不同功率（Ar:CF4=3:3） | 20Pa Ar:CF4=3:3 5min | SiO2 | center |  | 20 | 60 | 5 | 0.5 | 0 | 0.5 | yes | 7 | 64.5931
不同条件下刻蚀深度.xlsx | 不同功率（Ar:CF4=3:3） | 20Pa Ar:CF4=3:3 5min | SiO2 | center |  | 20 | 60 | 5 | 0.5 | 0 | 0.5 | yes | 8 | 67.3375
不同条件下刻蚀深度.xlsx | 不同功率（Ar:CF4=3:3） | 20Pa Ar:CF4=3:3 5min | SiO2 | center |  | 20 | 60 | 5 | 0.5 | 0 | 0.5 | yes | 9 | 71.4118
不同条件下刻蚀深度.xlsx | 不同功率（Ar:CF4=3:3） | 20Pa Ar:CF4=3:3 5min | SiO2 | center |  | 20 | 60 | 5 | 0.5 | 0 | 0.5 | yes | 10 | 75.9494
不同条件下刻蚀深度.xlsx | 不同功率（Ar:CF4=3:3） | 20Pa Ar:CF4=3:3 5min | SiN | center |  | 20 | 60 | 5 | 0.5 | 0 | 0.5 | yes | 1 | 58.5165
不同条件下刻蚀深度.xlsx | 不同功率（Ar:CF4=3:3） | 20Pa Ar:CF4=3:3 5min | SiN | center |  | 20 | 60 | 5 | 0.5 | 0 | 0.5 | yes | 2 | 35.9887
不同条件下刻蚀深度.xlsx | 不同功率（Ar:CF4=3:3） | 20Pa Ar:CF4=3:3 5min | SiN | center |  | 20 | 60 | 5 | 0.5 | 0 | 0.5 | yes | 3 | 36.5288
不同条件下刻蚀深度.xlsx | 不同功率（Ar:CF4=3:3） | 20Pa Ar:CF4=3:3 5min | SiN | center |  | 20 | 60 | 5 | 0.5 | 0 | 0.5 | yes | 4 | 34.6555
不同条件下刻蚀深度.xlsx | 不同功率（Ar:CF4=3:3） | 20Pa Ar:CF4=3:3 5min | SiN | center |  | 20 | 60 | 5 | 0.5 | 0 | 0.5 | yes | 5 | 34.9368
不同条件下刻蚀深度.xlsx | 不同功率（Ar:CF4=3:3） | 20Pa Ar:CF4=3:3 5min | Si | center |  | 20 | 80 | 5 | 0.5 | 0 | 0.5 | yes | 1 | 171.156
不同条件下刻蚀深度.xlsx | 不同功率（Ar:CF4=3:3） | 20Pa Ar:CF4=3:3 5min | Si | center |  | 20 | 80 | 5 | 0.5 | 0 | 0.5 | yes | 2 | 169.347
不同条件下刻蚀深度.xlsx | 不同功率（Ar:CF4=3:3） | 20Pa Ar:CF4=3:3 5min | Si | center |  | 20 | 80 | 5 | 0.5 | 0 | 0.5 | yes | 3 | 158.438
不同条件下刻蚀深度.xlsx | 不同功率（Ar:CF4=3:3） | 20Pa Ar:CF4=3:3 5min | Si | center |  | 20 | 80 | 5 | 0.5 | 0 | 0.5 | yes | 4 | 153.281
不同条件下刻蚀深度.xlsx | 不同功率（Ar:CF4=3:3） | 20Pa Ar:CF4=3:3 5min | Si | center |  | 20 | 80 | 5 | 0.5 | 0 | 0.5 | yes | 5 | 146.873
不同条件下刻蚀深度.xlsx | 不同功率（Ar:CF4=3:3） | 20Pa Ar:CF4=3:3 5min | SiO2 | center |  | 20 | 80 | 5 | 0.5 | 0 | 0.5 | yes | 1 | 142.308
不同条件下刻蚀深度.xlsx | 不同功率（Ar:CF4=3:3） | 20Pa Ar:CF4=3:3 5min | SiO2 | center |  | 20 | 80 | 5 | 0.5 | 0 | 0.5 | yes | 2 | 148.931
不同条件下刻蚀深度.xlsx | 不同功率（Ar:CF4=3:3） | 20Pa Ar:CF4=3:3 5min | SiO2 | center |  | 20 | 80 | 5 | 0.5 | 0 | 0.5 | yes | 3 | 142.696
不同条件下刻蚀深度.xlsx | 不同功率（Ar:CF4=3:3） | 20Pa Ar:CF4=3:3 5min | SiO2 | center |  | 20 | 80 | 5 | 0.5 | 0 | 0.5 | yes | 4 | 134.426
不同条件下刻蚀深度.xlsx | 不同功率（Ar:CF4=3:3） | 20Pa Ar:CF4=3:3 5min | SiO2 | center |  | 20 | 80 | 5 | 0.5 | 0 | 0.5 | yes | 5 | 134.098
不同条件下刻蚀深度.xlsx | 不同功率（Ar:CF4=3:3） | 20Pa Ar:CF4=3:3 5min | SiO2 | center |  | 20 | 80 | 5 | 0.5 | 0 | 0.5 | yes | 6 | 123.545
不同条件下刻蚀深度.xlsx | 不同功率（Ar:CF4=3:3） | 20Pa Ar:CF4=3:3 5min | SiO2 | center |  | 20 | 80 | 5 | 0.5 | 0 | 0.5 | yes | 7 | 117.061
不同条件下刻蚀深度.xlsx | 不同功率（Ar:CF4=3:3） | 20Pa Ar:CF4=3:3 5min | SiO2 | center |  | 20 | 80 | 5 | 0.5 | 0 | 0.5 | yes | 8 | 125.133
不同条件下刻蚀深度.xlsx | 不同功率（Ar:CF4=3:3） | 20Pa Ar:CF4=3:3 5min | SiO2 | center |  | 20 | 80 | 5 | 0.5 | 0 | 0.5 | yes | 9 | 109.185
不同条件下刻蚀深度.xlsx | 不同功率（Ar:CF4=3:3） | 20Pa Ar:CF4=3:3 5min | SiO2 | center |  | 20 | 80 | 5 | 0.5 | 0 | 0.5 | yes | 10 | 111.711
不同条件下刻蚀深度.xlsx | 不同功率（Ar:CF4=3:3） | 20Pa Ar:CF4=3:3 5min | SiN | center |  | 20 | 80 | 5 | 0.5 | 0 | 0.5 | yes | 1 | 63.7169
不同条件下刻蚀深度.xlsx | 不同功率（Ar:CF4=3:3） | 20Pa Ar:CF4=3:3 5min | SiN | center |  | 20 | 80 | 5 | 0.5 | 0 | 0.5 | yes | 2 | 69.2681
不同条件下刻蚀深度.xlsx | 不同功率（Ar:CF4=3:3） | 20Pa Ar:CF4=3:3 5min | SiN | center |  | 20 | 80 | 5 | 0.5 | 0 | 0.5 | yes | 3 | 58.5209
不同条件下刻蚀深度.xlsx | 不同功率（Ar:CF4=3:3） | 20Pa Ar:CF4=3:3 5min | SiN | center |  | 20 | 80 | 5 | 0.5 | 0 | 0.5 | yes | 4 | 73.8711
不同条件下刻蚀深度.xlsx | 不同功率（Ar:CF4=3:3） | 20Pa Ar:CF4=3:3 5min | SiN | center |  | 20 | 80 | 5 | 0.5 | 0 | 0.5 | yes | 5 | 61.8451
不同条件下刻蚀深度.xlsx | 不同功率（Ar:CF4=3:3） | 20Pa Ar:CF4=3:3 5min | Si | center |  | 20 | 100 | 5 | 0.5 | 0 | 0.5 | yes | 1 | 213.284
不同条件下刻蚀深度.xlsx | 不同功率（Ar:CF4=3:3） | 20Pa Ar:CF4=3:3 5min | Si | center |  | 20 | 100 | 5 | 0.5 | 0 | 0.5 | yes | 2 | 193.959
不同条件下刻蚀深度.xlsx | 不同功率（Ar:CF4=3:3） | 20Pa Ar:CF4=3:3 5min | Si | center |  | 20 | 100 | 5 | 0.5 | 0 | 0.5 | yes | 3 | 195.922
不同条件下刻蚀深度.xlsx | 不同功率（Ar:CF4=3:3） | 20Pa Ar:CF4=3:3 5min | Si | center |  | 20 | 100 | 5 | 0.5 | 0 | 0.5 | yes | 4 | 188.157
不同条件下刻蚀深度.xlsx | 不同功率（Ar:CF4=3:3） | 20Pa Ar:CF4=3:3 5min | Si | center |  | 20 | 100 | 5 | 0.5 | 0 | 0.5 | yes | 5 | 189.197
不同条件下刻蚀深度.xlsx | 不同功率（Ar:CF4=3:3） | 20Pa Ar:CF4=3:3 5min | SiO2 | center |  | 20 | 100 | 5 | 0.5 | 0 | 0.5 | yes | 1 | 192.616
不同条件下刻蚀深度.xlsx | 不同功率（Ar:CF4=3:3） | 20Pa Ar:CF4=3:3 5min | SiO2 | center |  | 20 | 100 | 5 | 0.5 | 0 | 0.5 | yes | 2 | 179.846
不同条件下刻蚀深度.xlsx | 不同功率（Ar:CF4=3:3） | 20Pa Ar:CF4=3:3 5min | SiO2 | center |  | 20 | 100 | 5 | 0.5 | 0 | 0.5 | yes | 3 | 202.966
不同条件下刻蚀深度.xlsx | 不同功率（Ar:CF4=3:3） | 20Pa Ar:CF4=3:3 5min | SiO2 | center |  | 20 | 100 | 5 | 0.5 | 0 | 0.5 | yes | 4 | 217.738
不同条件下刻蚀深度.xlsx | 不同功率（Ar:CF4=3:3） | 20Pa Ar:CF4=3:3 5min | SiO2 | center |  | 20 | 100 | 5 | 0.5 | 0 | 0.5 | yes | 5 | 198.575
不同条件下刻蚀深度.xlsx | 不同功率（Ar:CF4=3:3） | 20Pa Ar:CF4=3:3 5min | SiO2 | center |  | 20 | 100 | 5 | 0.5 | 0 | 0.5 | yes | 6 | 163.434
不同条件下刻蚀深度.xlsx | 不同功率（Ar:CF4=3:3） | 20Pa Ar:CF4=3:3 5min | SiO2 | center |  | 20 | 100 | 5 | 0.5 | 0 | 0.5 | yes | 7 | 162.609
不同条件下刻蚀深度.xlsx | 不同功率（Ar:CF4=3:3） | 20Pa Ar:CF4=3:3 5min | SiO2 | center |  | 20 | 100 | 5 | 0.5 | 0 | 0.5 | yes | 8 | 150.188
不同条件下刻蚀深度.xlsx | 不同功率（Ar:CF4=3:3） | 20Pa Ar:CF4=3:3 5min | SiO2 | center |  | 20 | 100 | 5 | 0.5 | 0 | 0.5 | yes | 9 | 155.677
不同条件下刻蚀深度.xlsx | 不同功率（Ar:CF4=3:3） | 20Pa Ar:CF4=3:3 5min | SiO2 | center |  | 20 | 100 | 5 | 0.5 | 0 | 0.5 | yes | 10 | 145.211
不同条件下刻蚀深度.xlsx | 不同功率（Ar:CF4=3:3） | 20Pa Ar:CF4=3:3 5min | SiN | center |  | 20 | 100 | 5 | 0.5 | 0 | 0.5 | yes | 1 | 256.11
不同条件下刻蚀深度.xlsx | 不同功率（Ar:CF4=3:3） | 20Pa Ar:CF4=3:3 5min | SiN | center |  | 20 | 100 | 5 | 0.5 | 0 | 0.5 | yes | 2 | 256.455
不同条件下刻蚀深度.xlsx | 不同功率（Ar:CF4=3:3） | 20Pa Ar:CF4=3:3 5min | SiN | center |  | 20 | 100 | 5 | 0.5 | 0 | 0.5 | yes | 3 | 226.322
不同条件下刻蚀深度.xlsx | 不同功率（Ar:CF4=3:3） | 20Pa Ar:CF4=3:3 5min | SiN | center |  | 20 | 100 | 5 | 0.5 | 0 | 0.5 | yes | 4 | 243.741
不同条件下刻蚀深度.xlsx | 不同功率（Ar:CF4=3:3） | 20Pa Ar:CF4=3:3 5min | SiN | center |  | 20 | 100 | 5 | 0.5 | 0 | 0.5 | yes | 5 | 226.324
不同条件下刻蚀深度.xlsx | 不同 Ar:CF4 比例 | 8Pa 50W 5min Ar:CF4 | Si | center |  | 8 | 50 | 5 | 0.1 | 0 | 0.9 | yes | 1 | 88.6901
不同条件下刻蚀深度.xlsx | 不同 Ar:CF4 比例 | 8Pa 50W 5min Ar:CF4 | Si | center |  | 8 | 50 | 5 | 0.1 | 0 | 0.9 | yes | 2 | 92.1839
不同条件下刻蚀深度.xlsx | 不同 Ar:CF4 比例 | 8Pa 50W 5min Ar:CF4 | Si | center |  | 8 | 50 | 5 | 0.1 | 0 | 0.9 | yes | 3 | 89.116
不同条件下刻蚀深度.xlsx | 不同 Ar:CF4 比例 | 8Pa 50W 5min Ar:CF4 | Si | center |  | 8 | 50 | 5 | 0.1 | 0 | 0.9 | yes | 4 | 96.109
不同条件下刻蚀深度.xlsx | 不同 Ar:CF4 比例 | 8Pa 50W 5min Ar:CF4 | Si | center |  | 8 | 50 | 5 | 0.1 | 0 | 0.9 | yes | 5 | 97.8107
不同条件下刻蚀深度.xlsx | 不同 Ar:CF4 比例 | 8Pa 50W 5min Ar:CF4 | SiO2 | center |  | 8 | 50 | 5 | 0.1 | 0 | 0.9 | yes | 1 | 120.013
不同条件下刻蚀深度.xlsx | 不同 Ar:CF4 比例 | 8Pa 50W 5min Ar:CF4 | SiO2 | center |  | 8 | 50 | 5 | 0.1 | 0 | 0.9 | yes | 2 | 103.659
不同条件下刻蚀深度.xlsx | 不同 Ar:CF4 比例 | 8Pa 50W 5min Ar:CF4 | SiO2 | center |  | 8 | 50 | 5 | 0.1 | 0 | 0.9 | yes | 3 | 100.272
不同条件下刻蚀深度.xlsx | 不同 Ar:CF4 比例 | 8Pa 50W 5min Ar:CF4 | SiO2 | center |  | 8 | 50 | 5 | 0.1 | 0 | 0.9 | yes | 4 | 94.2807
不同条件下刻蚀深度.xlsx | 不同 Ar:CF4 比例 | 8Pa 50W 5min Ar:CF4 | SiO2 | center |  | 8 | 50 | 5 | 0.1 | 0 | 0.9 | yes | 5 | 97.9212
不同条件下刻蚀深度.xlsx | 不同 Ar:CF4 比例 | 8Pa 50W 5min Ar:CF4 | SiN | center |  | 8 | 50 | 5 | 0.1 | 0 | 0.9 | yes | 1 | 156.44
不同条件下刻蚀深度.xlsx | 不同 Ar:CF4 比例 | 8Pa 50W 5min Ar:CF4 | SiN | center |  | 8 | 50 | 5 | 0.1 | 0 | 0.9 | yes | 2 | 181.819
不同条件下刻蚀深度.xlsx | 不同 Ar:CF4 比例 | 8Pa 50W 5min Ar:CF4 | SiN | center |  | 8 | 50 | 5 | 0.1 | 0 | 0.9 | yes | 3 | 157.137
不同条件下刻蚀深度.xlsx | 不同 Ar:CF4 比例 | 8Pa 50W 5min Ar:CF4 | SiN | center |  | 8 | 50 | 5 | 0.1 | 0 | 0.9 | yes | 4 | 174.459
不同条件下刻蚀深度.xlsx | 不同 Ar:CF4 比例 | 8Pa 50W 5min Ar:CF4 | SiN | center |  | 8 | 50 | 5 | 0.1 | 0 | 0.9 | yes | 5 | 158.648
不同条件下刻蚀深度.xlsx | 不同 Ar:CF4 比例 | 8Pa 50W 5min Ar:CF4 | Si | center |  | 8 | 50 | 5 | 0.3 | 0 | 0.7 | yes | 1 | 82.6934
不同条件下刻蚀深度.xlsx | 不同 Ar:CF4 比例 | 8Pa 50W 5min Ar:CF4 | Si | center |  | 8 | 50 | 5 | 0.3 | 0 | 0.7 | yes | 2 | 88.6732
不同条件下刻蚀深度.xlsx | 不同 Ar:CF4 比例 | 8Pa 50W 5min Ar:CF4 | Si | center |  | 8 | 50 | 5 | 0.3 | 0 | 0.7 | yes | 3 | 85.7412
不同条件下刻蚀深度.xlsx | 不同 Ar:CF4 比例 | 8Pa 50W 5min Ar:CF4 | Si | center |  | 8 | 50 | 5 | 0.3 | 0 | 0.7 | yes | 4 | 87.3802
不同条件下刻蚀深度.xlsx | 不同 Ar:CF4 比例 | 8Pa 50W 5min Ar:CF4 | Si | center |  | 8 | 50 | 5 | 0.3 | 0 | 0.7 | yes | 5 | 83.9421
不同条件下刻蚀深度.xlsx | 不同 Ar:CF4 比例 | 8Pa 50W 5min Ar:CF4 | SiO2 | center |  | 8 | 50 | 5 | 0.3 | 0 | 0.7 | yes | 1 | 96.8548
不同条件下刻蚀深度.xlsx | 不同 Ar:CF4 比例 | 8Pa 50W 5min Ar:CF4 | SiO2 | center |  | 8 | 50 | 5 | 0.3 | 0 | 0.7 | yes | 2 | 93.7404
不同条件下刻蚀深度.xlsx | 不同 Ar:CF4 比例 | 8Pa 50W 5min Ar:CF4 | SiO2 | center |  | 8 | 50 | 5 | 0.3 | 0 | 0.7 | yes | 3 | 102.713
不同条件下刻蚀深度.xlsx | 不同 Ar:CF4 比例 | 8Pa 50W 5min Ar:CF4 | SiO2 | center |  | 8 | 50 | 5 | 0.3 | 0 | 0.7 | yes | 4 | 93.2241
不同条件下刻蚀深度.xlsx | 不同 Ar:CF4 比例 | 8Pa 50W 5min Ar:CF4 | SiO2 | center |  | 8 | 50 | 5 | 0.3 | 0 | 0.7 | yes | 5 | 91.8768
不同条件下刻蚀深度.xlsx | 不同 Ar:CF4 比例 | 8Pa 50W 5min Ar:CF4 | SiN | center |  | 8 | 50 | 5 | 0.3 | 0 | 0.7 | yes | 1 | 166.403
不同条件下刻蚀深度.xlsx | 不同 Ar:CF4 比例 | 8Pa 50W 5min Ar:CF4 | SiN | center |  | 8 | 50 | 5 | 0.3 | 0 | 0.7 | yes | 2 | 180.603
不同条件下刻蚀深度.xlsx | 不同 Ar:CF4 比例 | 8Pa 50W 5min Ar:CF4 | SiN | center |  | 8 | 50 | 5 | 0.3 | 0 | 0.7 | yes | 3 | 163.533
不同条件下刻蚀深度.xlsx | 不同 Ar:CF4 比例 | 8Pa 50W 5min Ar:CF4 | SiN | center |  | 8 | 50 | 5 | 0.3 | 0 | 0.7 | yes | 4 | 177.682
不同条件下刻蚀深度.xlsx | 不同 Ar:CF4 比例 | 8Pa 50W 5min Ar:CF4 | SiN | center |  | 8 | 50 | 5 | 0.3 | 0 | 0.7 | yes | 5 | 165.948
不同条件下刻蚀深度.xlsx | 不同 Ar:CF4 比例 | 8Pa 50W 5min Ar:CF4 | Si | center |  | 8 | 50 | 5 | 0.5 | 0 | 0.5 | yes | 1 | 112.169
不同条件下刻蚀深度.xlsx | 不同 Ar:CF4 比例 | 8Pa 50W 5min Ar:CF4 | Si | center |  | 8 | 50 | 5 | 0.5 | 0 | 0.5 | yes | 2 | 107.884
不同条件下刻蚀深度.xlsx | 不同 Ar:CF4 比例 | 8Pa 50W 5min Ar:CF4 | Si | center |  | 8 | 50 | 5 | 0.5 | 0 | 0.5 | yes | 3 | 104.782
不同条件下刻蚀深度.xlsx | 不同 Ar:CF4 比例 | 8Pa 50W 5min Ar:CF4 | Si | center |  | 8 | 50 | 5 | 0.5 | 0 | 0.5 | yes | 4 | 100.001
不同条件下刻蚀深度.xlsx | 不同 Ar:CF4 比例 | 8Pa 50W 5min Ar:CF4 | Si | center |  | 8 | 50 | 5 | 0.5 | 0 | 0.5 | yes | 5 | 90.1325
不同条件下刻蚀深度.xlsx | 不同 Ar:CF4 比例 | 8Pa 50W 5min Ar:CF4 | SiO2 | center |  | 8 | 50 | 5 | 0.5 | 0 | 0.5 | yes | 1 | 112.84
不同条件下刻蚀深度.xlsx | 不同 Ar:CF4 比例 | 8Pa 50W 5min Ar:CF4 | SiO2 | center |  | 8 | 50 | 5 | 0.5 | 0 | 0.5 | yes | 2 | 116.073
不同条件下刻蚀深度.xlsx | 不同 Ar:CF4 比例 | 8Pa 50W 5min Ar:CF4 | SiO2 | center |  | 8 | 50 | 5 | 0.5 | 0 | 0.5 | yes | 3 | 111.567
不同条件下刻蚀深度.xlsx | 不同 Ar:CF4 比例 | 8Pa 50W 5min Ar:CF4 | SiO2 | center |  | 8 | 50 | 5 | 0.5 | 0 | 0.5 | yes | 4 | 116.654
不同条件下刻蚀深度.xlsx | 不同 Ar:CF4 比例 | 8Pa 50W 5min Ar:CF4 | SiO2 | center |  | 8 | 50 | 5 | 0.5 | 0 | 0.5 | yes | 5 | 116.867
不同条件下刻蚀深度.xlsx | 不同 Ar:CF4 比例 | 8Pa 50W 5min Ar:CF4 | SiN | center |  | 8 | 50 | 5 | 0.5 | 0 | 0.5 | yes | 1 | 170.161
不同条件下刻蚀深度.xlsx | 不同 Ar:CF4 比例 | 8Pa 50W 5min Ar:CF4 | SiN | center |  | 8 | 50 | 5 | 0.5 | 0 | 0.5 | yes | 2 | 176.363
不同条件下刻蚀深度.xlsx | 不同 Ar:CF4 比例 | 8Pa 50W 5min Ar:CF4 | SiN | center |  | 8 | 50 | 5 | 0.5 | 0 | 0.5 | yes | 3 | 175.118
不同条件下刻蚀深度.xlsx | 不同 Ar:CF4 比例 | 8Pa 50W 5min Ar:CF4 | SiN | center |  | 8 | 50 | 5 | 0.5 | 0 | 0.5 | yes | 4 | 198.335
不同条件下刻蚀深度.xlsx | 不同 Ar:CF4 比例 | 8Pa 50W 5min Ar:CF4 | SiN | center |  | 8 | 50 | 5 | 0.5 | 0 | 0.5 | yes | 5 | 194.394
不同条件下刻蚀深度.xlsx | 不同 Ar:CF4 比例 | 8Pa 50W 5min Ar:CF4 | Si | center |  | 8 | 50 | 5 | 0.7 | 0 | 0.3 | yes | 1 | 89.8683
不同条件下刻蚀深度.xlsx | 不同 Ar:CF4 比例 | 8Pa 50W 5min Ar:CF4 | Si | center |  | 8 | 50 | 5 | 0.7 | 0 | 0.3 | yes | 2 | 87.8931
不同条件下刻蚀深度.xlsx | 不同 Ar:CF4 比例 | 8Pa 50W 5min Ar:CF4 | Si | center |  | 8 | 50 | 5 | 0.7 | 0 | 0.3 | yes | 3 | 97.2304
不同条件下刻蚀深度.xlsx | 不同 Ar:CF4 比例 | 8Pa 50W 5min Ar:CF4 | Si | center |  | 8 | 50 | 5 | 0.7 | 0 | 0.3 | yes | 4 | 94.7967
不同条件下刻蚀深度.xlsx | 不同 Ar:CF4 比例 | 8Pa 50W 5min Ar:CF4 | Si | center |  | 8 | 50 | 5 | 0.7 | 0 | 0.3 | yes | 5 | 95.707
不同条件下刻蚀深度.xlsx | 不同 Ar:CF4 比例 | 8Pa 50W 5min Ar:CF4 | SiO2 | center |  | 8 | 50 | 5 | 0.7 | 0 | 0.3 | yes | 1 | 97.0066
不同条件下刻蚀深度.xlsx | 不同 Ar:CF4 比例 | 8Pa 50W 5min Ar:CF4 | SiO2 | center |  | 8 | 50 | 5 | 0.7 | 0 | 0.3 | yes | 2 | 91.3021
不同条件下刻蚀深度.xlsx | 不同 Ar:CF4 比例 | 8Pa 50W 5min Ar:CF4 | SiO2 | center |  | 8 | 50 | 5 | 0.7 | 0 | 0.3 | yes | 3 | 89.4422
不同条件下刻蚀深度.xlsx | 不同 Ar:CF4 比例 | 8Pa 50W 5min Ar:CF4 | SiO2 | center |  | 8 | 50 | 5 | 0.7 | 0 | 0.3 | yes | 4 | 100.696
不同条件下刻蚀深度.xlsx | 不同 Ar:CF4 比例 | 8Pa 50W 5min Ar:CF4 | SiO2 | center |  | 8 | 50 | 5 | 0.7 | 0 | 0.3 | yes | 5 | 98.8634
不同条件下刻蚀深度.xlsx | 不同 Ar:CF4 比例 | 8Pa 50W 5min Ar:CF4 | SiN | center |  | 8 | 50 | 5 | 0.7 | 0 | 0.3 | yes | 1 | 156.663
不同条件下刻蚀深度.xlsx | 不同 Ar:CF4 比例 | 8Pa 50W 5min Ar:CF4 | SiN | center |  | 8 | 50 | 5 | 0.7 | 0 | 0.3 | yes | 2 | 159.896
不同条件下刻蚀深度.xlsx | 不同 Ar:CF4 比例 | 8Pa 50W 5min Ar:CF4 | SiN | center |  | 8 | 50 | 5 | 0.7 | 0 | 0.3 | yes | 3 | 156.624
不同条件下刻蚀深度.xlsx | 不同 Ar:CF4 比例 | 8Pa 50W 5min Ar:CF4 | SiN | center |  | 8 | 50 | 5 | 0.7 | 0 | 0.3 | yes | 4 | 158.97
不同条件下刻蚀深度.xlsx | 不同 Ar:CF4 比例 | 8Pa 50W 5min Ar:CF4 | SiN | center |  | 8 | 50 | 5 | 0.7 | 0 | 0.3 | yes | 5 | 168.59
不同条件下刻蚀深度.xlsx | 不同 Ar:CF4 比例 | 8Pa 50W 5min Ar:CF4 | Si | center |  | 8 | 50 | 5 | 0.9 | 0 | 0.1 | yes | 1 | 63.9638
不同条件下刻蚀深度.xlsx | 不同 Ar:CF4 比例 | 8Pa 50W 5min Ar:CF4 | Si | center |  | 8 | 50 | 5 | 0.9 | 0 | 0.1 | yes | 2 | 61.7119
不同条件下刻蚀深度.xlsx | 不同 Ar:CF4 比例 | 8Pa 50W 5min Ar:CF4 | Si | center |  | 8 | 50 | 5 | 0.9 | 0 | 0.1 | yes | 3 | 62.2182
不同条件下刻蚀深度.xlsx | 不同 Ar:CF4 比例 | 8Pa 50W 5min Ar:CF4 | Si | center |  | 8 | 50 | 5 | 0.9 | 0 | 0.1 | yes | 4 | 62.2182
不同条件下刻蚀深度.xlsx | 不同 Ar:CF4 比例 | 8Pa 50W 5min Ar:CF4 | Si | center |  | 8 | 50 | 5 | 0.9 | 0 | 0.1 | yes | 5 | 56.143
不同条件下刻蚀深度.xlsx | 不同 Ar:CF4 比例 | 8Pa 50W 5min Ar:CF4 | SiO2 | center |  | 8 | 50 | 5 | 0.9 | 0 | 0.1 | yes | 1 | 78.592
不同条件下刻蚀深度.xlsx | 不同 Ar:CF4 比例 | 8Pa 50W 5min Ar:CF4 | SiO2 | center |  | 8 | 50 | 5 | 0.9 | 0 | 0.1 | yes | 2 | 79.1
不同条件下刻蚀深度.xlsx | 不同 Ar:CF4 比例 | 8Pa 50W 5min Ar:CF4 | SiO2 | center |  | 8 | 50 | 5 | 0.9 | 0 | 0.1 | yes | 3 | 74.91
不同条件下刻蚀深度.xlsx | 不同 Ar:CF4 比例 | 8Pa 50W 5min Ar:CF4 | SiO2 | center |  | 8 | 50 | 5 | 0.9 | 0 | 0.1 | yes | 4 | 87.5488
不同条件下刻蚀深度.xlsx | 不同 Ar:CF4 比例 | 8Pa 50W 5min Ar:CF4 | SiO2 | center |  | 8 | 50 | 5 | 0.9 | 0 | 0.1 | yes | 5 | 83.8389
不同条件下刻蚀深度.xlsx | 不同 Ar:CF4 比例 | 8Pa 50W 5min Ar:CF4 | SiN | center |  | 8 | 50 | 5 | 0.9 | 0 | 0.1 | yes | 1 | 129.024
不同条件下刻蚀深度.xlsx | 不同 Ar:CF4 比例 | 8Pa 50W 5min Ar:CF4 | SiN | center |  | 8 | 50 | 5 | 0.9 | 0 | 0.1 | yes | 2 | 135.591
不同条件下刻蚀深度.xlsx | 不同 Ar:CF4 比例 | 8Pa 50W 5min Ar:CF4 | SiN | center |  | 8 | 50 | 5 | 0.9 | 0 | 0.1 | yes | 3 | 123.654
不同条件下刻蚀深度.xlsx | 不同 Ar:CF4 比例 | 8Pa 50W 5min Ar:CF4 | SiN | center |  | 8 | 50 | 5 | 0.9 | 0 | 0.1 | yes | 4 | 124.606
不同条件下刻蚀深度.xlsx | 不同 Ar:CF4 比例 | 8Pa 50W 5min Ar:CF4 | SiN | center |  | 8 | 50 | 5 | 0.9 | 0 | 0.1 | yes | 5 | 126.186
不同条件下刻蚀深度.xlsx | 不同 Ar:O2:CF4 比例 (Ar=4) | 8Pa 50W 5min Ar:O2:CF4 | SiO2 | center |  | 8 | 50 | 5 | 0.2 | 0 | 0.8 | yes | 1 | 83.2425
不同条件下刻蚀深度.xlsx | 不同 Ar:O2:CF4 比例 (Ar=4) | 8Pa 50W 5min Ar:O2:CF4 | SiO2 | center |  | 8 | 50 | 5 | 0.2 | 0 | 0.8 | yes | 2 | 85.6487
不同条件下刻蚀深度.xlsx | 不同 Ar:O2:CF4 比例 (Ar=4) | 8Pa 50W 5min Ar:O2:CF4 | SiO2 | center |  | 8 | 50 | 5 | 0.2 | 0 | 0.8 | yes | 3 | 98.6568
不同条件下刻蚀深度.xlsx | 不同 Ar:O2:CF4 比例 (Ar=4) | 8Pa 50W 5min Ar:O2:CF4 | SiO2 | center |  | 8 | 50 | 5 | 0.2 | 0 | 0.8 | yes | 4 | 87.0984
不同条件下刻蚀深度.xlsx | 不同 Ar:O2:CF4 比例 (Ar=4) | 8Pa 50W 5min Ar:O2:CF4 | SiO2 | center |  | 8 | 50 | 5 | 0.2 | 0 | 0.8 | yes | 5 | 99.5609
不同条件下刻蚀深度.xlsx | 不同 Ar:O2:CF4 比例 (Ar=4) | 8Pa 50W 5min Ar:O2:CF4 | SiN | center |  | 8 | 50 | 5 | 0.2 | 0 | 0.8 | yes | 1 | 160.854
不同条件下刻蚀深度.xlsx | 不同 Ar:O2:CF4 比例 (Ar=4) | 8Pa 50W 5min Ar:O2:CF4 | SiN | center |  | 8 | 50 | 5 | 0.2 | 0 | 0.8 | yes | 2 | 175.472
不同条件下刻蚀深度.xlsx | 不同 Ar:O2:CF4 比例 (Ar=4) | 8Pa 50W 5min Ar:O2:CF4 | SiN | center |  | 8 | 50 | 5 | 0.2 | 0 | 0.8 | yes | 3 | 163.564
不同条件下刻蚀深度.xlsx | 不同 Ar:O2:CF4 比例 (Ar=4) | 8Pa 50W 5min Ar:O2:CF4 | SiN | center |  | 8 | 50 | 5 | 0.2 | 0 | 0.8 | yes | 4 | 161.565
不同条件下刻蚀深度.xlsx | 不同 Ar:O2:CF4 比例 (Ar=4) | 8Pa 50W 5min Ar:O2:CF4 | SiN | center |  | 8 | 50 | 5 | 0.2 | 0 | 0.8 | yes | 5 | 152.624
不同条件下刻蚀深度.xlsx | 不同 Ar:O2:CF4 比例 (Ar=4) | 8Pa 50W 5min Ar:O2:CF4 | SiO2 | center |  | 8 | 50 | 5 | 0.2 | 0.1 | 0.7 | yes | 1 | 107.084
不同条件下刻蚀深度.xlsx | 不同 Ar:O2:CF4 比例 (Ar=4) | 8Pa 50W 5min Ar:O2:CF4 | SiO2 | center |  | 8 | 50 | 5 | 0.2 | 0.1 | 0.7 | yes | 2 | 102.023
不同条件下刻蚀深度.xlsx | 不同 Ar:O2:CF4 比例 (Ar=4) | 8Pa 50W 5min Ar:O2:CF4 | SiO2 | center |  | 8 | 50 | 5 | 0.2 | 0.1 | 0.7 | yes | 3 | 108.496
不同条件下刻蚀深度.xlsx | 不同 Ar:O2:CF4 比例 (Ar=4) | 8Pa 50W 5min Ar:O2:CF4 | SiO2 | center |  | 8 | 50 | 5 | 0.2 | 0.1 | 0.7 | yes | 4 | 106.078
不同条件下刻蚀深度.xlsx | 不同 Ar:O2:CF4 比例 (Ar=4) | 8Pa 50W 5min Ar:O2:CF4 | SiO2 | center |  | 8 | 50 | 5 | 0.2 | 0.1 | 0.7 | yes | 5 | 108.601
不同条件下刻蚀深度.xlsx | 不同 Ar:O2:CF4 比例 (Ar=4) | 8Pa 50W 5min Ar:O2:CF4 | SiN | center |  | 8 | 50 | 5 | 0.2 | 0.1 | 0.7 | yes | 1 | 170.674
不同条件下刻蚀深度.xlsx | 不同 Ar:O2:CF4 比例 (Ar=4) | 8Pa 50W 5min Ar:O2:CF4 | SiN | center |  | 8 | 50 | 5 | 0.2 | 0.1 | 0.7 | yes | 2 | 167.279
不同条件下刻蚀深度.xlsx | 不同 Ar:O2:CF4 比例 (Ar=4) | 8Pa 50W 5min Ar:O2:CF4 | SiN | center |  | 8 | 50 | 5 | 0.2 | 0.1 | 0.7 | yes | 3 | 171.287
不同条件下刻蚀深度.xlsx | 不同 Ar:O2:CF4 比例 (Ar=4) | 8Pa 50W 5min Ar:O2:CF4 | SiN | center |  | 8 | 50 | 5 | 0.2 | 0.1 | 0.7 | yes | 4 | 177.393
不同条件下刻蚀深度.xlsx | 不同 Ar:O2:CF4 比例 (Ar=4) | 8Pa 50W 5min Ar:O2:CF4 | SiN | center |  | 8 | 50 | 5 | 0.2 | 0.1 | 0.7 | yes | 5 | 178.103
不同条件下刻蚀深度.xlsx | 不同 Ar:O2:CF4 比例 (Ar=4) | 8Pa 50W 5min Ar:O2:CF4 | SiO2 | center |  | 8 | 50 | 5 | 0.2 | 0.2 | 0.6 | yes | 1 | 96.2834
不同条件下刻蚀深度.xlsx | 不同 Ar:O2:CF4 比例 (Ar=4) | 8Pa 50W 5min Ar:O2:CF4 | SiO2 | center |  | 8 | 50 | 5 | 0.2 | 0.2 | 0.6 | yes | 2 | 112.382
不同条件下刻蚀深度.xlsx | 不同 Ar:O2:CF4 比例 (Ar=4) | 8Pa 50W 5min Ar:O2:CF4 | SiO2 | center |  | 8 | 50 | 5 | 0.2 | 0.2 | 0.6 | yes | 3 | 105.115
不同条件下刻蚀深度.xlsx | 不同 Ar:O2:CF4 比例 (Ar=4) | 8Pa 50W 5min Ar:O2:CF4 | SiO2 | center |  | 8 | 50 | 5 | 0.2 | 0.2 | 0.6 | yes | 4 | 104.361
不同条件下刻蚀深度.xlsx | 不同 Ar:O2:CF4 比例 (Ar=4) | 8Pa 50W 5min Ar:O2:CF4 | SiO2 | center |  | 8 | 50 | 5 | 0.2 | 0.2 | 0.6 | yes | 5 | 107.485
不同条件下刻蚀深度.xlsx | 不同 Ar:O2:CF4 比例 (Ar=4) | 8Pa 50W 5min Ar:O2:CF4 | SiN | center |  | 8 | 50 | 5 | 0.2 | 0.2 | 0.6 | yes | 1 | 182.802
不同条件下刻蚀深度.xlsx | 不同 Ar:O2:CF4 比例 (Ar=4) | 8Pa 50W 5min Ar:O2:CF4 | SiN | center |  | 8 | 50 | 5 | 0.2 | 0.2 | 0.6 | yes | 2 | 182.821
不同条件下刻蚀深度.xlsx | 不同 Ar:O2:CF4 比例 (Ar=4) | 8Pa 50W 5min Ar:O2:CF4 | SiN | center |  | 8 | 50 | 5 | 0.2 | 0.2 | 0.6 | yes | 3 | 178.33
不同条件下刻蚀深度.xlsx | 不同 Ar:O2:CF4 比例 (Ar=4) | 8Pa 50W 5min Ar:O2:CF4 | SiN | center |  | 8 | 50 | 5 | 0.2 | 0.2 | 0.6 | yes | 4 | 185.442
不同条件下刻蚀深度.xlsx | 不同 Ar:O2:CF4 比例 (Ar=4) | 8Pa 50W 5min Ar:O2:CF4 | SiN | center |  | 8 | 50 | 5 | 0.2 | 0.2 | 0.6 | yes | 5 | 182.287
不同条件下刻蚀深度.xlsx | 不同 Ar:O2:CF4 比例 (Ar=4) | 8Pa 50W 5min Ar:O2:CF4 | SiO2 | center |  | 8 | 50 | 5 | 0.2 | 0.3 | 0.5 | yes | 1 | 105.029
不同条件下刻蚀深度.xlsx | 不同 Ar:O2:CF4 比例 (Ar=4) | 8Pa 50W 5min Ar:O2:CF4 | SiO2 | center |  | 8 | 50 | 5 | 0.2 | 0.3 | 0.5 | yes | 2 | 108.229
不同条件下刻蚀深度.xlsx | 不同 Ar:O2:CF4 比例 (Ar=4) | 8Pa 50W 5min Ar:O2:CF4 | SiO2 | center |  | 8 | 50 | 5 | 0.2 | 0.3 | 0.5 | yes | 3 | 101.385
不同条件下刻蚀深度.xlsx | 不同 Ar:O2:CF4 比例 (Ar=4) | 8Pa 50W 5min Ar:O2:CF4 | SiO2 | center |  | 8 | 50 | 5 | 0.2 | 0.3 | 0.5 | yes | 4 | 104.33
不同条件下刻蚀深度.xlsx | 不同 Ar:O2:CF4 比例 (Ar=4) | 8Pa 50W 5min Ar:O2:CF4 | SiO2 | center |  | 8 | 50 | 5 | 0.2 | 0.3 | 0.5 | yes | 5 | 105.804
不同条件下刻蚀深度.xlsx | 不同 Ar:O2:CF4 比例 (Ar=4) | 8Pa 50W 5min Ar:O2:CF4 | SiN | center |  | 8 | 50 | 5 | 0.2 | 0.3 | 0.5 | yes | 1 | 166.882
不同条件下刻蚀深度.xlsx | 不同 Ar:O2:CF4 比例 (Ar=4) | 8Pa 50W 5min Ar:O2:CF4 | SiN | center |  | 8 | 50 | 5 | 0.2 | 0.3 | 0.5 | yes | 2 | 157.385
不同条件下刻蚀深度.xlsx | 不同 Ar:O2:CF4 比例 (Ar=4) | 8Pa 50W 5min Ar:O2:CF4 | SiN | center |  | 8 | 50 | 5 | 0.2 | 0.3 | 0.5 | yes | 3 | 162.979
不同条件下刻蚀深度.xlsx | 不同 Ar:O2:CF4 比例 (Ar=4) | 8Pa 50W 5min Ar:O2:CF4 | SiN | center |  | 8 | 50 | 5 | 0.2 | 0.3 | 0.5 | yes | 4 | 164.004
不同条件下刻蚀深度.xlsx | 不同 Ar:O2:CF4 比例 (Ar=4) | 8Pa 50W 5min Ar:O2:CF4 | SiN | center |  | 8 | 50 | 5 | 0.2 | 0.3 | 0.5 | yes | 5 | 152.603
不同条件下刻蚀深度.xlsx | 不同 Ar:O2:CF4 比例 (Ar=4) | 8Pa 50W 5min Ar:O2:CF4 | SiO2 | center |  | 8 | 50 | 5 | 0.2 | 0.4 | 0.4 | yes | 1 | 95.5406
不同条件下刻蚀深度.xlsx | 不同 Ar:O2:CF4 比例 (Ar=4) | 8Pa 50W 5min Ar:O2:CF4 | SiO2 | center |  | 8 | 50 | 5 | 0.2 | 0.4 | 0.4 | yes | 2 | 80.953
不同条件下刻蚀深度.xlsx | 不同 Ar:O2:CF4 比例 (Ar=4) | 8Pa 50W 5min Ar:O2:CF4 | SiO2 | center |  | 8 | 50 | 5 | 0.2 | 0.4 | 0.4 | yes | 3 | 90.46
不同条件下刻蚀深度.xlsx | 不同 Ar:O2:CF4 比例 (Ar=4) | 8Pa 50W 5min Ar:O2:CF4 | SiO2 | center |  | 8 | 50 | 5 | 0.2 | 0.4 | 0.4 | yes | 4 | 81.1277
不同条件下刻蚀深度.xlsx | 不同 Ar:O2:CF4 比例 (Ar=4) | 8Pa 50W 5min Ar:O2:CF4 | SiO2 | center |  | 8 | 50 | 5 | 0.2 | 0.4 | 0.4 | yes | 5 | 88.9843
不同条件下刻蚀深度.xlsx | 不同 Ar:O2:CF4 比例 (Ar=4) | 8Pa 50W 5min Ar:O2:CF4 | SiN | center |  | 8 | 50 | 5 | 0.2 | 0.4 | 0.4 | yes | 1 | 127.62
不同条件下刻蚀深度.xlsx | 不同 Ar:O2:CF4 比例 (Ar=4) | 8Pa 50W 5min Ar:O2:CF4 | SiN | center |  | 8 | 50 | 5 | 0.2 | 0.4 | 0.4 | yes | 2 | 123.53
不同条件下刻蚀深度.xlsx | 不同 Ar:O2:CF4 比例 (Ar=4) | 8Pa 50W 5min Ar:O2:CF4 | SiN | center |  | 8 | 50 | 5 | 0.2 | 0.4 | 0.4 | yes | 3 | 131.678
不同条件下刻蚀深度.xlsx | 不同 Ar:O2:CF4 比例 (Ar=4) | 8Pa 50W 5min Ar:O2:CF4 | SiN | center |  | 8 | 50 | 5 | 0.2 | 0.4 | 0.4 | yes | 4 | 128.59
不同条件下刻蚀深度.xlsx | 不同 Ar:O2:CF4 比例 (Ar=4) | 8Pa 50W 5min Ar:O2:CF4 | SiN | center |  | 8 | 50 | 5 | 0.2 | 0.4 | 0.4 | yes | 5 | 132.333
不同条件下刻蚀深度.xlsx | 不同气压（Ar:O2:CF4=10:5:35） | 50W Ar:O2:CF4=10:5:35 2min | Si | center |  | 5 | 50 | 2 | 0.2 | 0.1 | 0.7 | yes | 1 | 50.6406
不同条件下刻蚀深度.xlsx | 不同气压（Ar:O2:CF4=10:5:35） | 50W Ar:O2:CF4=10:5:35 2min | Si | center |  | 5 | 50 | 2 | 0.2 | 0.1 | 0.7 | yes | 2 | 54.3875
不同条件下刻蚀深度.xlsx | 不同气压（Ar:O2:CF4=10:5:35） | 50W Ar:O2:CF4=10:5:35 2min | Si | center |  | 5 | 50 | 2 | 0.2 | 0.1 | 0.7 | yes | 3 | 45.2321
不同条件下刻蚀深度.xlsx | 不同气压（Ar:O2:CF4=10:5:35） | 50W Ar:O2:CF4=10:5:35 2min | Si | center |  | 5 | 50 | 2 | 0.2 | 0.1 | 0.7 | yes | 4 | 43.0294
不同条件下刻蚀深度.xlsx | 不同气压（Ar:O2:CF4=10:5:35） | 50W Ar:O2:CF4=10:5:35 2min | Si | center |  | 5 | 50 | 2 | 0.2 | 0.1 | 0.7 | yes | 5 | 42.9439
不同条件下刻蚀深度.xlsx | 不同气压（Ar:O2:CF4=10:5:35） | 50W Ar:O2:CF4=10:5:35 2min | SiO2 | center |  | 5 | 50 | 2 | 0.2 | 0.1 | 0.7 | yes | 1 | 63.6738
不同条件下刻蚀深度.xlsx | 不同气压（Ar:O2:CF4=10:5:35） | 50W Ar:O2:CF4=10:5:35 2min | SiO2 | center |  | 5 | 50 | 2 | 0.2 | 0.1 | 0.7 | yes | 2 | 58.6016
不同条件下刻蚀深度.xlsx | 不同气压（Ar:O2:CF4=10:5:35） | 50W Ar:O2:CF4=10:5:35 2min | SiO2 | center |  | 5 | 50 | 2 | 0.2 | 0.1 | 0.7 | yes | 3 | 57.261
不同条件下刻蚀深度.xlsx | 不同气压（Ar:O2:CF4=10:5:35） | 50W Ar:O2:CF4=10:5:35 2min | SiO2 | center |  | 5 | 50 | 2 | 0.2 | 0.1 | 0.7 | yes | 4 | 58.0037
不同条件下刻蚀深度.xlsx | 不同气压（Ar:O2:CF4=10:5:35） | 50W Ar:O2:CF4=10:5:35 2min | SiO2 | center |  | 5 | 50 | 2 | 0.2 | 0.1 | 0.7 | yes | 5 | 51.2828
不同条件下刻蚀深度.xlsx | 不同气压（Ar:O2:CF4=10:5:35） | 50W Ar:O2:CF4=10:5:35 2min | SiN | center |  | 5 | 50 | 2 | 0.2 | 0.1 | 0.7 | yes | 1 | 77.9479
不同条件下刻蚀深度.xlsx | 不同气压（Ar:O2:CF4=10:5:35） | 50W Ar:O2:CF4=10:5:35 2min | SiN | center |  | 5 | 50 | 2 | 0.2 | 0.1 | 0.7 | yes | 2 | 77.0951
不同条件下刻蚀深度.xlsx | 不同气压（Ar:O2:CF4=10:5:35） | 50W Ar:O2:CF4=10:5:35 2min | SiN | center |  | 5 | 50 | 2 | 0.2 | 0.1 | 0.7 | yes | 3 | 79.3621
不同条件下刻蚀深度.xlsx | 不同气压（Ar:O2:CF4=10:5:35） | 50W Ar:O2:CF4=10:5:35 2min | SiN | center |  | 5 | 50 | 2 | 0.2 | 0.1 | 0.7 | yes | 4 | 79.0985
不同条件下刻蚀深度.xlsx | 不同气压（Ar:O2:CF4=10:5:35） | 50W Ar:O2:CF4=10:5:35 2min | SiN | center |  | 5 | 50 | 2 | 0.2 | 0.1 | 0.7 | yes | 5 | 80.8194
不同条件下刻蚀深度.xlsx | 不同气压（Ar:O2:CF4=10:5:35） | 50W Ar:O2:CF4=10:5:35 2min | SiN | center |  | 5 | 50 | 2 | 0.2 | 0.1 | 0.7 | yes | 6 | 81.1142
不同条件下刻蚀深度.xlsx | 不同气压（Ar:O2:CF4=10:5:35） | 50W Ar:O2:CF4=10:5:35 2min | SiN | center |  | 5 | 50 | 2 | 0.2 | 0.1 | 0.7 | yes | 7 | 66.2018
不同条件下刻蚀深度.xlsx | 不同气压（Ar:O2:CF4=10:5:35） | 50W Ar:O2:CF4=10:5:35 2min | SiN | center |  | 5 | 50 | 2 | 0.2 | 0.1 | 0.7 | yes | 8 | 81.203
不同条件下刻蚀深度.xlsx | 不同气压（Ar:O2:CF4=10:5:35） | 50W Ar:O2:CF4=10:5:35 2min | SiN | center |  | 5 | 50 | 2 | 0.2 | 0.1 | 0.7 | yes | 9 | 83.5609
不同条件下刻蚀深度.xlsx | 不同气压（Ar:O2:CF4=10:5:35） | 50W Ar:O2:CF4=10:5:35 2min | SiN | center |  | 5 | 50 | 2 | 0.2 | 0.1 | 0.7 | yes | 10 | 70.4592
不同条件下刻蚀深度.xlsx | 不同气压（Ar:O2:CF4=10:5:35） | 50W Ar:O2:CF4=10:5:35 2min | Si | center |  | 6 | 50 | 2 | 0.2 | 0.1 | 0.7 | yes | 1 | 53.5557
不同条件下刻蚀深度.xlsx | 不同气压（Ar:O2:CF4=10:5:35） | 50W Ar:O2:CF4=10:5:35 2min | Si | center |  | 6 | 50 | 2 | 0.2 | 0.1 | 0.7 | yes | 2 | 50.0492
不同条件下刻蚀深度.xlsx | 不同气压（Ar:O2:CF4=10:5:35） | 50W Ar:O2:CF4=10:5:35 2min | Si | center |  | 6 | 50 | 2 | 0.2 | 0.1 | 0.7 | yes | 3 | 52.2969
不同条件下刻蚀深度.xlsx | 不同气压（Ar:O2:CF4=10:5:35） | 50W Ar:O2:CF4=10:5:35 2min | Si | center |  | 6 | 50 | 2 | 0.2 | 0.1 | 0.7 | yes | 4 | 49.342
不同条件下刻蚀深度.xlsx | 不同气压（Ar:O2:CF4=10:5:35） | 50W Ar:O2:CF4=10:5:35 2min | Si | center |  | 6 | 50 | 2 | 0.2 | 0.1 | 0.7 | yes | 5 | 50.4363
不同条件下刻蚀深度.xlsx | 不同气压（Ar:O2:CF4=10:5:35） | 50W Ar:O2:CF4=10:5:35 2min | SiO2 | center |  | 6 | 50 | 2 | 0.2 | 0.1 | 0.7 | yes | 1 | 64.1336
不同条件下刻蚀深度.xlsx | 不同气压（Ar:O2:CF4=10:5:35） | 50W Ar:O2:CF4=10:5:35 2min | SiO2 | center |  | 6 | 50 | 2 | 0.2 | 0.1 | 0.7 | yes | 2 | 58.1268
不同条件下刻蚀深度.xlsx | 不同气压（Ar:O2:CF4=10:5:35） | 50W Ar:O2:CF4=10:5:35 2min | SiO2 | center |  | 6 | 50 | 2 | 0.2 | 0.1 | 0.7 | yes | 3 | 60.7866
不同条件下刻蚀深度.xlsx | 不同气压（Ar:O2:CF4=10:5:35） | 50W Ar:O2:CF4=10:5:35 2min | SiO2 | center |  | 6 | 50 | 2 | 0.2 | 0.1 | 0.7 | yes | 4 | 59.0566
不同条件下刻蚀深度.xlsx | 不同气压（Ar:O2:CF4=10:5:35） | 50W Ar:O2:CF4=10:5:35 2min | SiO2 | center |  | 6 | 50 | 2 | 0.2 | 0.1 | 0.7 | yes | 5 | 58.0351
不同条件下刻蚀深度.xlsx | 不同气压（Ar:O2:CF4=10:5:35） | 50W Ar:O2:CF4=10:5:35 2min | SiN | center |  | 6 | 50 | 2 | 0.2 | 0.1 | 0.7 | yes | 1 | 77.2268
不同条件下刻蚀深度.xlsx | 不同气压（Ar:O2:CF4=10:5:35） | 50W Ar:O2:CF4=10:5:35 2min | SiN | center |  | 6 | 50 | 2 | 0.2 | 0.1 | 0.7 | yes | 2 | 74.884
不同条件下刻蚀深度.xlsx | 不同气压（Ar:O2:CF4=10:5:35） | 50W Ar:O2:CF4=10:5:35 2min | SiN | center |  | 6 | 50 | 2 | 0.2 | 0.1 | 0.7 | yes | 3 | 85.8541
不同条件下刻蚀深度.xlsx | 不同气压（Ar:O2:CF4=10:5:35） | 50W Ar:O2:CF4=10:5:35 2min | SiN | center |  | 6 | 50 | 2 | 0.2 | 0.1 | 0.7 | yes | 4 | 82.4066
不同条件下刻蚀深度.xlsx | 不同气压（Ar:O2:CF4=10:5:35） | 50W Ar:O2:CF4=10:5:35 2min | SiN | center |  | 6 | 50 | 2 | 0.2 | 0.1 | 0.7 | yes | 5 | 79.0722
不同条件下刻蚀深度.xlsx | 不同气压（Ar:O2:CF4=10:5:35） | 50W Ar:O2:CF4=10:5:35 2min | SiN | center |  | 6 | 50 | 2 | 0.2 | 0.1 | 0.7 | yes | 6 | 81.3495
不同条件下刻蚀深度.xlsx | 不同气压（Ar:O2:CF4=10:5:35） | 50W Ar:O2:CF4=10:5:35 2min | SiN | center |  | 6 | 50 | 2 | 0.2 | 0.1 | 0.7 | yes | 7 | 80.574
不同条件下刻蚀深度.xlsx | 不同气压（Ar:O2:CF4=10:5:35） | 50W Ar:O2:CF4=10:5:35 2min | SiN | center |  | 6 | 50 | 2 | 0.2 | 0.1 | 0.7 | yes | 8 | 77.8483
不同条件下刻蚀深度.xlsx | 不同气压（Ar:O2:CF4=10:5:35） | 50W Ar:O2:CF4=10:5:35 2min | SiN | center |  | 6 | 50 | 2 | 0.2 | 0.1 | 0.7 | yes | 9 | 74.1614
不同条件下刻蚀深度.xlsx | 不同气压（Ar:O2:CF4=10:5:35） | 50W Ar:O2:CF4=10:5:35 2min | SiN | center |  | 6 | 50 | 2 | 0.2 | 0.1 | 0.7 | yes | 10 | 95.0289
不同条件下刻蚀深度.xlsx | 不同气压（Ar:O2:CF4=10:5:35） | 50W Ar:O2:CF4=10:5:35 2min | Si | center |  | 7 | 50 | 2 | 0.2 | 0.1 | 0.7 | yes | 1 | 57.2545
不同条件下刻蚀深度.xlsx | 不同气压（Ar:O2:CF4=10:5:35） | 50W Ar:O2:CF4=10:5:35 2min | Si | center |  | 7 | 50 | 2 | 0.2 | 0.1 | 0.7 | yes | 2 | 52.6594
不同条件下刻蚀深度.xlsx | 不同气压（Ar:O2:CF4=10:5:35） | 50W Ar:O2:CF4=10:5:35 2min | Si | center |  | 7 | 50 | 2 | 0.2 | 0.1 | 0.7 | yes | 3 | 56.3089
不同条件下刻蚀深度.xlsx | 不同气压（Ar:O2:CF4=10:5:35） | 50W Ar:O2:CF4=10:5:35 2min | Si | center |  | 7 | 50 | 2 | 0.2 | 0.1 | 0.7 | yes | 4 | 54.4086
不同条件下刻蚀深度.xlsx | 不同气压（Ar:O2:CF4=10:5:35） | 50W Ar:O2:CF4=10:5:35 2min | Si | center |  | 7 | 50 | 2 | 0.2 | 0.1 | 0.7 | yes | 5 | 53.4613
不同条件下刻蚀深度.xlsx | 不同气压（Ar:O2:CF4=10:5:35） | 50W Ar:O2:CF4=10:5:35 2min | SiO2 | center |  | 7 | 50 | 2 | 0.2 | 0.1 | 0.7 | yes | 1 | 62.7729
不同条件下刻蚀深度.xlsx | 不同气压（Ar:O2:CF4=10:5:35） | 50W Ar:O2:CF4=10:5:35 2min | SiO2 | center |  | 7 | 50 | 2 | 0.2 | 0.1 | 0.7 | yes | 2 | 54.4724
不同条件下刻蚀深度.xlsx | 不同气压（Ar:O2:CF4=10:5:35） | 50W Ar:O2:CF4=10:5:35 2min | SiO2 | center |  | 7 | 50 | 2 | 0.2 | 0.1 | 0.7 | yes | 3 | 59.6629
不同条件下刻蚀深度.xlsx | 不同气压（Ar:O2:CF4=10:5:35） | 50W Ar:O2:CF4=10:5:35 2min | SiO2 | center |  | 7 | 50 | 2 | 0.2 | 0.1 | 0.7 | yes | 4 | 69.3018
不同条件下刻蚀深度.xlsx | 不同气压（Ar:O2:CF4=10:5:35） | 50W Ar:O2:CF4=10:5:35 2min | SiO2 | center |  | 7 | 50 | 2 | 0.2 | 0.1 | 0.7 | yes | 5 | 61.0371
不同条件下刻蚀深度.xlsx | 不同气压（Ar:O2:CF4=10:5:35） | 50W Ar:O2:CF4=10:5:35 2min | SiN | center |  | 7 | 50 | 2 | 0.2 | 0.1 | 0.7 | yes | 1 | 88.3308
不同条件下刻蚀深度.xlsx | 不同气压（Ar:O2:CF4=10:5:35） | 50W Ar:O2:CF4=10:5:35 2min | SiN | center |  | 7 | 50 | 2 | 0.2 | 0.1 | 0.7 | yes | 2 | 87.3724
不同条件下刻蚀深度.xlsx | 不同气压（Ar:O2:CF4=10:5:35） | 50W Ar:O2:CF4=10:5:35 2min | SiN | center |  | 7 | 50 | 2 | 0.2 | 0.1 | 0.7 | yes | 3 | 82.1664
不同条件下刻蚀深度.xlsx | 不同气压（Ar:O2:CF4=10:5:35） | 50W Ar:O2:CF4=10:5:35 2min | SiN | center |  | 7 | 50 | 2 | 0.2 | 0.1 | 0.7 | yes | 4 | 82.0515
不同条件下刻蚀深度.xlsx | 不同气压（Ar:O2:CF4=10:5:35） | 50W Ar:O2:CF4=10:5:35 2min | SiN | center |  | 7 | 50 | 2 | 0.2 | 0.1 | 0.7 | yes | 5 | 87.6744
不同条件下刻蚀深度.xlsx | 不同气压（Ar:O2:CF4=10:5:35） | 50W Ar:O2:CF4=10:5:35 2min | SiN | center |  | 7 | 50 | 2 | 0.2 | 0.1 | 0.7 | yes | 6 | 83.7363
不同条件下刻蚀深度.xlsx | 不同气压（Ar:O2:CF4=10:5:35） | 50W Ar:O2:CF4=10:5:35 2min | SiN | center |  | 7 | 50 | 2 | 0.2 | 0.1 | 0.7 | yes | 7 | 87.1051
不同条件下刻蚀深度.xlsx | 不同气压（Ar:O2:CF4=10:5:35） | 50W Ar:O2:CF4=10:5:35 2min | SiN | center |  | 7 | 50 | 2 | 0.2 | 0.1 | 0.7 | yes | 8 | 93.7792
不同条件下刻蚀深度.xlsx | 不同气压（Ar:O2:CF4=10:5:35） | 50W Ar:O2:CF4=10:5:35 2min | SiN | center |  | 7 | 50 | 2 | 0.2 | 0.1 | 0.7 | yes | 9 | 79.76
不同条件下刻蚀深度.xlsx | 不同气压（Ar:O2:CF4=10:5:35） | 50W Ar:O2:CF4=10:5:35 2min | SiN | center |  | 7 | 50 | 2 | 0.2 | 0.1 | 0.7 | yes | 10 | 84.4665
不同条件下刻蚀深度.xlsx | 不同气压（Ar:O2:CF4=10:5:35） | 50W Ar:O2:CF4=10:5:35 2min | Si | center |  | 8 | 50 | 2 | 0.2 | 0.1 | 0.7 | yes | 1 | 53.1811
不同条件下刻蚀深度.xlsx | 不同气压（Ar:O2:CF4=10:5:35） | 50W Ar:O2:CF4=10:5:35 2min | Si | center |  | 8 | 50 | 2 | 0.2 | 0.1 | 0.7 | yes | 2 | 52.7446
不同条件下刻蚀深度.xlsx | 不同气压（Ar:O2:CF4=10:5:35） | 50W Ar:O2:CF4=10:5:35 2min | Si | center |  | 8 | 50 | 2 | 0.2 | 0.1 | 0.7 | yes | 3 | 54.1877
不同条件下刻蚀深度.xlsx | 不同气压（Ar:O2:CF4=10:5:35） | 50W Ar:O2:CF4=10:5:35 2min | Si | center |  | 8 | 50 | 2 | 0.2 | 0.1 | 0.7 | yes | 4 | 66.1317
不同条件下刻蚀深度.xlsx | 不同气压（Ar:O2:CF4=10:5:35） | 50W Ar:O2:CF4=10:5:35 2min | Si | center |  | 8 | 50 | 2 | 0.2 | 0.1 | 0.7 | yes | 5 | 55.2163
不同条件下刻蚀深度.xlsx | 不同气压（Ar:O2:CF4=10:5:35） | 50W Ar:O2:CF4=10:5:35 2min | SiO2 | center |  | 8 | 50 | 2 | 0.2 | 0.1 | 0.7 | yes | 1 | 63.8943
不同条件下刻蚀深度.xlsx | 不同气压（Ar:O2:CF4=10:5:35） | 50W Ar:O2:CF4=10:5:35 2min | SiO2 | center |  | 8 | 50 | 2 | 0.2 | 0.1 | 0.7 | yes | 2 | 63.7811
不同条件下刻蚀深度.xlsx | 不同气压（Ar:O2:CF4=10:5:35） | 50W Ar:O2:CF4=10:5:35 2min | SiO2 | center |  | 8 | 50 | 2 | 0.2 | 0.1 | 0.7 | yes | 3 | 61.9547
不同条件下刻蚀深度.xlsx | 不同气压（Ar:O2:CF4=10:5:35） | 50W Ar:O2:CF4=10:5:35 2min | SiO2 | center |  | 8 | 50 | 2 | 0.2 | 0.1 | 0.7 | yes | 4 | 63.5538
不同条件下刻蚀深度.xlsx | 不同气压（Ar:O2:CF4=10:5:35） | 50W Ar:O2:CF4=10:5:35 2min | SiO2 | center |  | 8 | 50 | 2 | 0.2 | 0.1 | 0.7 | yes | 5 | 60.5752
不同条件下刻蚀深度.xlsx | 不同气压（Ar:O2:CF4=10:5:35） | 50W Ar:O2:CF4=10:5:35 2min | SiN | center |  | 8 | 50 | 2 | 0.2 | 0.1 | 0.7 | yes | 1 | 98.4467
不同条件下刻蚀深度.xlsx | 不同气压（Ar:O2:CF4=10:5:35） | 50W Ar:O2:CF4=10:5:35 2min | SiN | center |  | 8 | 50 | 2 | 0.2 | 0.1 | 0.7 | yes | 2 | 97.4822
不同条件下刻蚀深度.xlsx | 不同气压（Ar:O2:CF4=10:5:35） | 50W Ar:O2:CF4=10:5:35 2min | SiN | center |  | 8 | 50 | 2 | 0.2 | 0.1 | 0.7 | yes | 3 | 95.3191
不同条件下刻蚀深度.xlsx | 不同气压（Ar:O2:CF4=10:5:35） | 50W Ar:O2:CF4=10:5:35 2min | SiN | center |  | 8 | 50 | 2 | 0.2 | 0.1 | 0.7 | yes | 4 | 92.9943
不同条件下刻蚀深度.xlsx | 不同气压（Ar:O2:CF4=10:5:35） | 50W Ar:O2:CF4=10:5:35 2min | SiN | center |  | 8 | 50 | 2 | 0.2 | 0.1 | 0.7 | yes | 5 | 94.4683
不同条件下刻蚀深度.xlsx | 不同气压（Ar:O2:CF4=10:5:35） | 50W Ar:O2:CF4=10:5:35 2min | SiN | center |  | 8 | 50 | 2 | 0.2 | 0.1 | 0.7 | yes | 6 | 94.7487
不同条件下刻蚀深度.xlsx | 不同气压（Ar:O2:CF4=10:5:35） | 50W Ar:O2:CF4=10:5:35 2min | SiN | center |  | 8 | 50 | 2 | 0.2 | 0.1 | 0.7 | yes | 7 | 82.6302
不同条件下刻蚀深度.xlsx | 不同气压（Ar:O2:CF4=10:5:35） | 50W Ar:O2:CF4=10:5:35 2min | SiN | center |  | 8 | 50 | 2 | 0.2 | 0.1 | 0.7 | yes | 8 | 91.5785
不同条件下刻蚀深度.xlsx | 不同气压（Ar:O2:CF4=10:5:35） | 50W Ar:O2:CF4=10:5:35 2min | SiN | center |  | 8 | 50 | 2 | 0.2 | 0.1 | 0.7 | yes | 9 | 83.2223
不同条件下刻蚀深度.xlsx | 不同气压（Ar:O2:CF4=10:5:35） | 50W Ar:O2:CF4=10:5:35 2min | SiN | center |  | 8 | 50 | 2 | 0.2 | 0.1 | 0.7 | yes | 10 | 89.5411
不同条件下刻蚀深度.xlsx | 不同气压（Ar:O2:CF4=10:5:35） | 50W Ar:O2:CF4=10:5:35 2min | Si | center |  | 9 | 50 | 2 | 0.2 | 0.1 | 0.7 | yes | 1 | 40.1574
不同条件下刻蚀深度.xlsx | 不同气压（Ar:O2:CF4=10:5:35） | 50W Ar:O2:CF4=10:5:35 2min | Si | center |  | 9 | 50 | 2 | 0.2 | 0.1 | 0.7 | yes | 2 | 48.9053
不同条件下刻蚀深度.xlsx | 不同气压（Ar:O2:CF4=10:5:35） | 50W Ar:O2:CF4=10:5:35 2min | Si | center |  | 9 | 50 | 2 | 0.2 | 0.1 | 0.7 | yes | 3 | 48.7961
不同条件下刻蚀深度.xlsx | 不同气压（Ar:O2:CF4=10:5:35） | 50W Ar:O2:CF4=10:5:35 2min | Si | center |  | 9 | 50 | 2 | 0.2 | 0.1 | 0.7 | yes | 4 | 50.1126
不同条件下刻蚀深度.xlsx | 不同气压（Ar:O2:CF4=10:5:35） | 50W Ar:O2:CF4=10:5:35 2min | Si | center |  | 9 | 50 | 2 | 0.2 | 0.1 | 0.7 | yes | 5 | 62.1682
不同条件下刻蚀深度.xlsx | 不同气压（Ar:O2:CF4=10:5:35） | 50W Ar:O2:CF4=10:5:35 2min | SiO2 | center |  | 9 | 50 | 2 | 0.2 | 0.1 | 0.7 | yes | 1 | 62.1447
不同条件下刻蚀深度.xlsx | 不同气压（Ar:O2:CF4=10:5:35） | 50W Ar:O2:CF4=10:5:35 2min | SiO2 | center |  | 9 | 50 | 2 | 0.2 | 0.1 | 0.7 | yes | 2 | 60.803
不同条件下刻蚀深度.xlsx | 不同气压（Ar:O2:CF4=10:5:35） | 50W Ar:O2:CF4=10:5:35 2min | SiO2 | center |  | 9 | 50 | 2 | 0.2 | 0.1 | 0.7 | yes | 3 | 65.3622
不同条件下刻蚀深度.xlsx | 不同气压（Ar:O2:CF4=10:5:35） | 50W Ar:O2:CF4=10:5:35 2min | SiO2 | center |  | 9 | 50 | 2 | 0.2 | 0.1 | 0.7 | yes | 4 | 61.5214
不同条件下刻蚀深度.xlsx | 不同气压（Ar:O2:CF4=10:5:35） | 50W Ar:O2:CF4=10:5:35 2min | SiO2 | center |  | 9 | 50 | 2 | 0.2 | 0.1 | 0.7 | yes | 5 | 62.0298
不同条件下刻蚀深度.xlsx | 不同气压（Ar:O2:CF4=10:5:35） | 50W Ar:O2:CF4=10:5:35 2min | SiN | center |  | 9 | 50 | 2 | 0.2 | 0.1 | 0.7 | yes | 1 | 97.9425
不同条件下刻蚀深度.xlsx | 不同气压（Ar:O2:CF4=10:5:35） | 50W Ar:O2:CF4=10:5:35 2min | SiN | center |  | 9 | 50 | 2 | 0.2 | 0.1 | 0.7 | yes | 2 | 91.3382
不同条件下刻蚀深度.xlsx | 不同气压（Ar:O2:CF4=10:5:35） | 50W Ar:O2:CF4=10:5:35 2min | SiN | center |  | 9 | 50 | 2 | 0.2 | 0.1 | 0.7 | yes | 3 | 96.0165
不同条件下刻蚀深度.xlsx | 不同气压（Ar:O2:CF4=10:5:35） | 50W Ar:O2:CF4=10:5:35 2min | SiN | center |  | 9 | 50 | 2 | 0.2 | 0.1 | 0.7 | yes | 4 | 98.5098
不同条件下刻蚀深度.xlsx | 不同气压（Ar:O2:CF4=10:5:35） | 50W Ar:O2:CF4=10:5:35 2min | SiN | center |  | 9 | 50 | 2 | 0.2 | 0.1 | 0.7 | yes | 5 | 87.1775
不同条件下刻蚀深度.xlsx | 不同气压（Ar:O2:CF4=10:5:35） | 50W Ar:O2:CF4=10:5:35 2min | SiN | center |  | 9 | 50 | 2 | 0.2 | 0.1 | 0.7 | yes | 6 | 82.1611
不同条件下刻蚀深度.xlsx | 不同气压（Ar:O2:CF4=10:5:35） | 50W Ar:O2:CF4=10:5:35 2min | SiN | center |  | 9 | 50 | 2 | 0.2 | 0.1 | 0.7 | yes | 7 | 89.2988
不同条件下刻蚀深度.xlsx | 不同气压（Ar:O2:CF4=10:5:35） | 50W Ar:O2:CF4=10:5:35 2min | SiN | center |  | 9 | 50 | 2 | 0.2 | 0.1 | 0.7 | yes | 8 | 82.9044
不同条件下刻蚀深度.xlsx | 不同气压（Ar:O2:CF4=10:5:35） | 50W Ar:O2:CF4=10:5:35 2min | SiN | center |  | 9 | 50 | 2 | 0.2 | 0.1 | 0.7 | yes | 9 | 85.4312
不同条件下刻蚀深度.xlsx | 不同气压（Ar:O2:CF4=10:5:35） | 50W Ar:O2:CF4=10:5:35 2min | SiN | center |  | 9 | 50 | 2 | 0.2 | 0.1 | 0.7 | yes | 10 | 83.9678
不同条件下刻蚀深度.xlsx | 不同气压（Ar:O2:CF4=10:5:35） | 50W Ar:O2:CF4=10:5:35 2min | Si | center |  | 10 | 50 | 2 | 0.2 | 0.1 | 0.7 | yes | 1 | 43.8238
不同条件下刻蚀深度.xlsx | 不同气压（Ar:O2:CF4=10:5:35） | 50W Ar:O2:CF4=10:5:35 2min | Si | center |  | 10 | 50 | 2 | 0.2 | 0.1 | 0.7 | yes | 2 | 45.9007
不同条件下刻蚀深度.xlsx | 不同气压（Ar:O2:CF4=10:5:35） | 50W Ar:O2:CF4=10:5:35 2min | Si | center |  | 10 | 50 | 2 | 0.2 | 0.1 | 0.7 | yes | 3 | 46.989
不同条件下刻蚀深度.xlsx | 不同气压（Ar:O2:CF4=10:5:35） | 50W Ar:O2:CF4=10:5:35 2min | Si | center |  | 10 | 50 | 2 | 0.2 | 0.1 | 0.7 | yes | 4 | 44.9781
不同条件下刻蚀深度.xlsx | 不同气压（Ar:O2:CF4=10:5:35） | 50W Ar:O2:CF4=10:5:35 2min | Si | center |  | 10 | 50 | 2 | 0.2 | 0.1 | 0.7 | yes | 5 | 46.0167
不同条件下刻蚀深度.xlsx | 不同气压（Ar:O2:CF4=10:5:35） | 50W Ar:O2:CF4=10:5:35 2min | SiO2 | center |  | 10 | 50 | 2 | 0.2 | 0.1 | 0.7 | yes | 1 | 68.8217
不同条件下刻蚀深度.xlsx | 不同气压（Ar:O2:CF4=10:5:35） | 50W Ar:O2:CF4=10:5:35 2min | SiO2 | center |  | 10 | 50 | 2 | 0.2 | 0.1 | 0.7 | yes | 2 | 61.3571
不同条件下刻蚀深度.xlsx | 不同气压（Ar:O2:CF4=10:5:35） | 50W Ar:O2:CF4=10:5:35 2min | SiO2 | center |  | 10 | 50 | 2 | 0.2 | 0.1 | 0.7 | yes | 3 | 56.2989
不同条件下刻蚀深度.xlsx | 不同气压（Ar:O2:CF4=10:5:35） | 50W Ar:O2:CF4=10:5:35 2min | SiO2 | center |  | 10 | 50 | 2 | 0.2 | 0.1 | 0.7 | yes | 4 | 63.6056
不同条件下刻蚀深度.xlsx | 不同气压（Ar:O2:CF4=10:5:35） | 50W Ar:O2:CF4=10:5:35 2min | SiO2 | center |  | 10 | 50 | 2 | 0.2 | 0.1 | 0.7 | yes | 5 | 55.7617
不同条件下刻蚀深度.xlsx | 不同气压（Ar:O2:CF4=10:5:35） | 50W Ar:O2:CF4=10:5:35 2min | SiN | center |  | 10 | 50 | 2 | 0.2 | 0.1 | 0.7 | yes | 1 | 86.0651
不同条件下刻蚀深度.xlsx | 不同气压（Ar:O2:CF4=10:5:35） | 50W Ar:O2:CF4=10:5:35 2min | SiN | center |  | 10 | 50 | 2 | 0.2 | 0.1 | 0.7 | yes | 2 | 82.6232
不同条件下刻蚀深度.xlsx | 不同气压（Ar:O2:CF4=10:5:35） | 50W Ar:O2:CF4=10:5:35 2min | SiN | center |  | 10 | 50 | 2 | 0.2 | 0.1 | 0.7 | yes | 3 | 75.7652
不同条件下刻蚀深度.xlsx | 不同气压（Ar:O2:CF4=10:5:35） | 50W Ar:O2:CF4=10:5:35 2min | SiN | center |  | 10 | 50 | 2 | 0.2 | 0.1 | 0.7 | yes | 4 | 96.8441
不同条件下刻蚀深度.xlsx | 不同气压（Ar:O2:CF4=10:5:35） | 50W Ar:O2:CF4=10:5:35 2min | SiN | center |  | 10 | 50 | 2 | 0.2 | 0.1 | 0.7 | yes | 5 | 74.0946
不同条件下刻蚀深度.xlsx | 不同气压（Ar:O2:CF4=10:5:35） | 50W Ar:O2:CF4=10:5:35 2min | SiN | center |  | 10 | 50 | 2 | 0.2 | 0.1 | 0.7 | yes | 6 | 82.1414
不同条件下刻蚀深度.xlsx | 不同气压（Ar:O2:CF4=10:5:35） | 50W Ar:O2:CF4=10:5:35 2min | SiN | center |  | 10 | 50 | 2 | 0.2 | 0.1 | 0.7 | yes | 7 | 87.4383
不同条件下刻蚀深度.xlsx | 不同气压（Ar:O2:CF4=10:5:35） | 50W Ar:O2:CF4=10:5:35 2min | SiN | center |  | 10 | 50 | 2 | 0.2 | 0.1 | 0.7 | yes | 8 | 86.989
不同条件下刻蚀深度.xlsx | 不同气压（Ar:O2:CF4=10:5:35） | 50W Ar:O2:CF4=10:5:35 2min | SiN | center |  | 10 | 50 | 2 | 0.2 | 0.1 | 0.7 | yes | 9 | 70.9719
不同条件下刻蚀深度.xlsx | 不同气压（Ar:O2:CF4=10:5:35） | 50W Ar:O2:CF4=10:5:35 2min | SiN | center |  | 10 | 50 | 2 | 0.2 | 0.1 | 0.7 | yes | 10 | 77.0287
不同条件下刻蚀深度.xlsx | 不同 O2 比例 (Ar:O2:CF4) | 50W 6Pa 2min Ar:O2:CF4 | SiO2 | center |  | 6 | 50 | 2 | 0.2 | 0 | 0.8 | yes | 1 | 67.9527
不同条件下刻蚀深度.xlsx | 不同 O2 比例 (Ar:O2:CF4) | 50W 6Pa 2min Ar:O2:CF4 | SiO2 | center |  | 6 | 50 | 2 | 0.2 | 0 | 0.8 | yes | 2 | 53.4358
不同条件下刻蚀深度.xlsx | 不同 O2 比例 (Ar:O2:CF4) | 50W 6Pa 2min Ar:O2:CF4 | SiO2 | center |  | 6 | 50 | 2 | 0.2 | 0 | 0.8 | yes | 3 | 58.1889
不同条件下刻蚀深度.xlsx | 不同 O2 比例 (Ar:O2:CF4) | 50W 6Pa 2min Ar:O2:CF4 | SiO2 | center |  | 6 | 50 | 2 | 0.2 | 0 | 0.8 | yes | 4 | 47.7217
不同条件下刻蚀深度.xlsx | 不同 O2 比例 (Ar:O2:CF4) | 50W 6Pa 2min Ar:O2:CF4 | SiO2 | center |  | 6 | 50 | 2 | 0.2 | 0 | 0.8 | yes | 5 | 62.4923
不同条件下刻蚀深度.xlsx | 不同 O2 比例 (Ar:O2:CF4) | 50W 6Pa 2min Ar:O2:CF4 | SiN | center |  | 6 | 50 | 2 | 0.2 | 0 | 0.8 | yes | 1 | 69.4717
不同条件下刻蚀深度.xlsx | 不同 O2 比例 (Ar:O2:CF4) | 50W 6Pa 2min Ar:O2:CF4 | SiN | center |  | 6 | 50 | 2 | 0.2 | 0 | 0.8 | yes | 2 | 71.1941
不同条件下刻蚀深度.xlsx | 不同 O2 比例 (Ar:O2:CF4) | 50W 6Pa 2min Ar:O2:CF4 | SiN | center |  | 6 | 50 | 2 | 0.2 | 0 | 0.8 | yes | 3 | 78.3884
不同条件下刻蚀深度.xlsx | 不同 O2 比例 (Ar:O2:CF4) | 50W 6Pa 2min Ar:O2:CF4 | SiN | center |  | 6 | 50 | 2 | 0.2 | 0 | 0.8 | yes | 4 | 72.0758
不同条件下刻蚀深度.xlsx | 不同 O2 比例 (Ar:O2:CF4) | 50W 6Pa 2min Ar:O2:CF4 | SiN | center |  | 6 | 50 | 2 | 0.2 | 0 | 0.8 | yes | 5 | 74.8741
不同条件下刻蚀深度.xlsx | 不同 O2 比例 (Ar:O2:CF4) | 50W 6Pa 2min Ar:O2:CF4 | SiO2 | center |  | 6 | 50 | 2 | 0.2 | 0.1 | 0.7 | yes | 1 | 64.7593
不同条件下刻蚀深度.xlsx | 不同 O2 比例 (Ar:O2:CF4) | 50W 6Pa 2min Ar:O2:CF4 | SiO2 | center |  | 6 | 50 | 2 | 0.2 | 0.1 | 0.7 | yes | 2 | 66.0296
不同条件下刻蚀深度.xlsx | 不同 O2 比例 (Ar:O2:CF4) | 50W 6Pa 2min Ar:O2:CF4 | SiO2 | center |  | 6 | 50 | 2 | 0.2 | 0.1 | 0.7 | yes | 3 | 60.8782
不同条件下刻蚀深度.xlsx | 不同 O2 比例 (Ar:O2:CF4) | 50W 6Pa 2min Ar:O2:CF4 | SiO2 | center |  | 6 | 50 | 2 | 0.2 | 0.1 | 0.7 | yes | 4 | 60.9301
不同条件下刻蚀深度.xlsx | 不同 O2 比例 (Ar:O2:CF4) | 50W 6Pa 2min Ar:O2:CF4 | SiO2 | center |  | 6 | 50 | 2 | 0.2 | 0.1 | 0.7 | yes | 5 | 65.4067
不同条件下刻蚀深度.xlsx | 不同 O2 比例 (Ar:O2:CF4) | 50W 6Pa 2min Ar:O2:CF4 | SiN | center |  | 6 | 50 | 2 | 0.2 | 0.1 | 0.7 | yes | 1 | 77.2268
不同条件下刻蚀深度.xlsx | 不同 O2 比例 (Ar:O2:CF4) | 50W 6Pa 2min Ar:O2:CF4 | SiN | center |  | 6 | 50 | 2 | 0.2 | 0.1 | 0.7 | yes | 2 | 74.884
不同条件下刻蚀深度.xlsx | 不同 O2 比例 (Ar:O2:CF4) | 50W 6Pa 2min Ar:O2:CF4 | SiN | center |  | 6 | 50 | 2 | 0.2 | 0.1 | 0.7 | yes | 3 | 85.8541
不同条件下刻蚀深度.xlsx | 不同 O2 比例 (Ar:O2:CF4) | 50W 6Pa 2min Ar:O2:CF4 | SiN | center |  | 6 | 50 | 2 | 0.2 | 0.1 | 0.7 | yes | 4 | 82.4066
不同条件下刻蚀深度.xlsx | 不同 O2 比例 (Ar:O2:CF4) | 50W 6Pa 2min Ar:O2:CF4 | SiN | center |  | 6 | 50 | 2 | 0.2 | 0.1 | 0.7 | yes | 5 | 79.0722
不同条件下刻蚀深度.xlsx | 不同 O2 比例 (Ar:O2:CF4) | 50W 6Pa 2min Ar:O2:CF4 | SiO2 | center |  | 6 | 50 | 2 | 0.2 | 0.3 | 0.5 | yes | 1 | 50.6322
不同条件下刻蚀深度.xlsx | 不同 O2 比例 (Ar:O2:CF4) | 50W 6Pa 2min Ar:O2:CF4 | SiO2 | center |  | 6 | 50 | 2 | 0.2 | 0.3 | 0.5 | yes | 2 | 46.3941
不同条件下刻蚀深度.xlsx | 不同 O2 比例 (Ar:O2:CF4) | 50W 6Pa 2min Ar:O2:CF4 | SiO2 | center |  | 6 | 50 | 2 | 0.2 | 0.3 | 0.5 | yes | 3 | 60.253
不同条件下刻蚀深度.xlsx | 不同 O2 比例 (Ar:O2:CF4) | 50W 6Pa 2min Ar:O2:CF4 | SiO2 | center |  | 6 | 50 | 2 | 0.2 | 0.3 | 0.5 | yes | 4 | 51.3153
不同条件下刻蚀深度.xlsx | 不同 O2 比例 (Ar:O2:CF4) | 50W 6Pa 2min Ar:O2:CF4 | SiO2 | center |  | 6 | 50 | 2 | 0.2 | 0.3 | 0.5 | yes | 5 | 56.9775
不同条件下刻蚀深度.xlsx | 不同 O2 比例 (Ar:O2:CF4) | 50W 6Pa 2min Ar:O2:CF4 | SiN | center |  | 6 | 50 | 2 | 0.2 | 0.3 | 0.5 | yes | 1 | 67.0192
不同条件下刻蚀深度.xlsx | 不同 O2 比例 (Ar:O2:CF4) | 50W 6Pa 2min Ar:O2:CF4 | SiN | center |  | 6 | 50 | 2 | 0.2 | 0.3 | 0.5 | yes | 2 | 73.5734
不同条件下刻蚀深度.xlsx | 不同 O2 比例 (Ar:O2:CF4) | 50W 6Pa 2min Ar:O2:CF4 | SiN | center |  | 6 | 50 | 2 | 0.2 | 0.3 | 0.5 | yes | 3 | 68.0843
不同条件下刻蚀深度.xlsx | 不同 O2 比例 (Ar:O2:CF4) | 50W 6Pa 2min Ar:O2:CF4 | SiN | center |  | 6 | 50 | 2 | 0.2 | 0.3 | 0.5 | yes | 4 | 80.1001
不同条件下刻蚀深度.xlsx | 不同 O2 比例 (Ar:O2:CF4) | 50W 6Pa 2min Ar:O2:CF4 | SiN | center |  | 6 | 50 | 2 | 0.2 | 0.3 | 0.5 | yes | 5 | 74.5678
不同条件下刻蚀深度.xlsx | 不同 O2 比例 (Ar:O2:CF4) | 50W 6Pa 2min Ar:O2:CF4 | SiO2 | center |  | 6 | 50 | 2 | 0.2 | 0.5 | 0.3 | yes | 1 | 48.9992
不同条件下刻蚀深度.xlsx | 不同 O2 比例 (Ar:O2:CF4) | 50W 6Pa 2min Ar:O2:CF4 | SiO2 | center |  | 6 | 50 | 2 | 0.2 | 0.5 | 0.3 | yes | 2 | 41.0286
不同条件下刻蚀深度.xlsx | 不同 O2 比例 (Ar:O2:CF4) | 50W 6Pa 2min Ar:O2:CF4 | SiO2 | center |  | 6 | 50 | 2 | 0.2 | 0.5 | 0.3 | yes | 3 | 38.1317
不同条件下刻蚀深度.xlsx | 不同 O2 比例 (Ar:O2:CF4) | 50W 6Pa 2min Ar:O2:CF4 | SiO2 | center |  | 6 | 50 | 2 | 0.2 | 0.5 | 0.3 | yes | 4 | 38.6234
不同条件下刻蚀深度.xlsx | 不同 O2 比例 (Ar:O2:CF4) | 50W 6Pa 2min Ar:O2:CF4 | SiO2 | center |  | 6 | 50 | 2 | 0.2 | 0.5 | 0.3 | yes | 5 | 40.7336
不同条件下刻蚀深度.xlsx | 不同 O2 比例 (Ar:O2:CF4) | 50W 6Pa 2min Ar:O2:CF4 | SiN | center |  | 6 | 50 | 2 | 0.2 | 0.5 | 0.3 | yes | 1 | 39.5304
不同条件下刻蚀深度.xlsx | 不同 O2 比例 (Ar:O2:CF4) | 50W 6Pa 2min Ar:O2:CF4 | SiN | center |  | 6 | 50 | 2 | 0.2 | 0.5 | 0.3 | yes | 2 | 52.0642
不同条件下刻蚀深度.xlsx | 不同 O2 比例 (Ar:O2:CF4) | 50W 6Pa 2min Ar:O2:CF4 | SiN | center |  | 6 | 50 | 2 | 0.2 | 0.5 | 0.3 | yes | 3 | 47.6376
不同条件下刻蚀深度.xlsx | 不同 O2 比例 (Ar:O2:CF4) | 50W 6Pa 2min Ar:O2:CF4 | SiN | center |  | 6 | 50 | 2 | 0.2 | 0.5 | 0.3 | yes | 4 | 43.5992
不同条件下刻蚀深度.xlsx | 不同 O2 比例 (Ar:O2:CF4) | 50W 6Pa 2min Ar:O2:CF4 | SiN | center |  | 6 | 50 | 2 | 0.2 | 0.5 | 0.3 | yes | 5 | 47.5557
不同条件下刻蚀深度.xlsx | 不同 O2 比例 (Ar:O2:CF4) | 50W 6Pa 2min Ar:O2:CF4 | SiO2 | center |  | 6 | 50 | 2 | 0.2 | 0.7 | 0.1 | yes | 1 | 21.0391
不同条件下刻蚀深度.xlsx | 不同 O2 比例 (Ar:O2:CF4) | 50W 6Pa 2min Ar:O2:CF4 | SiO2 | center |  | 6 | 50 | 2 | 0.2 | 0.7 | 0.1 | yes | 2 | 37.3488
不同条件下刻蚀深度.xlsx | 不同 O2 比例 (Ar:O2:CF4) | 50W 6Pa 2min Ar:O2:CF4 | SiO2 | center |  | 6 | 50 | 2 | 0.2 | 0.7 | 0.1 | yes | 3 | 31.0035
不同条件下刻蚀深度.xlsx | 不同 O2 比例 (Ar:O2:CF4) | 50W 6Pa 2min Ar:O2:CF4 | SiO2 | center |  | 6 | 50 | 2 | 0.2 | 0.7 | 0.1 | yes | 4 | 29.503
不同条件下刻蚀深度.xlsx | 不同 O2 比例 (Ar:O2:CF4) | 50W 6Pa 2min Ar:O2:CF4 | SiO2 | center |  | 6 | 50 | 2 | 0.2 | 0.7 | 0.1 | yes | 5 | 33.5004
不同条件下刻蚀深度.xlsx | 不同 O2 比例 (Ar:O2:CF4) | 50W 6Pa 2min Ar:O2:CF4 | SiN | center |  | 6 | 50 | 2 | 0.2 | 0.7 | 0.1 | yes | 1 | 26.2888
不同条件下刻蚀深度.xlsx | 不同 O2 比例 (Ar:O2:CF4) | 50W 6Pa 2min Ar:O2:CF4 | SiN | center |  | 6 | 50 | 2 | 0.2 | 0.7 | 0.1 | yes | 2 | 26.7385
不同条件下刻蚀深度.xlsx | 不同 O2 比例 (Ar:O2:CF4) | 50W 6Pa 2min Ar:O2:CF4 | SiN | center |  | 6 | 50 | 2 | 0.2 | 0.7 | 0.1 | yes | 3 | 22.7987
不同条件下刻蚀深度.xlsx | 不同 O2 比例 (Ar:O2:CF4) | 50W 6Pa 2min Ar:O2:CF4 | SiN | center |  | 6 | 50 | 2 | 0.2 | 0.7 | 0.1 | yes | 4 | 22.0475
不同条件下刻蚀深度.xlsx | 不同 O2 比例 (Ar:O2:CF4) | 50W 6Pa 2min Ar:O2:CF4 | SiN | center |  | 6 | 50 | 2 | 0.2 | 0.7 | 0.1 | yes | 5 | 18.6882
不同条件下刻蚀深度.xlsx | 不同 Ar:CF4 比例 | 50W 6Pa 2min Ar:CF4 | SiO2 | center |  | 6 | 50 | 2 | 1 | 0 | 0 | yes | 1 | 19.0739
不同条件下刻蚀深度.xlsx | 不同 Ar:CF4 比例 | 50W 6Pa 2min Ar:CF4 | SiO2 | center |  | 6 | 50 | 2 | 1 | 0 | 0 | yes | 2 | 31.6694
不同条件下刻蚀深度.xlsx | 不同 Ar:CF4 比例 | 50W 6Pa 2min Ar:CF4 | SiO2 | center |  | 6 | 50 | 2 | 1 | 0 | 0 | yes | 3 | 32.2572
不同条件下刻蚀深度.xlsx | 不同 Ar:CF4 比例 | 50W 6Pa 2min Ar:CF4 | SiO2 | center |  | 6 | 50 | 2 | 1 | 0 | 0 | yes | 4 | 23.6774
不同条件下刻蚀深度.xlsx | 不同 Ar:CF4 比例 | 50W 6Pa 2min Ar:CF4 | SiO2 | center |  | 6 | 50 | 2 | 1 | 0 | 0 | yes | 5 | 19.3873
不同条件下刻蚀深度.xlsx | 不同 Ar:CF4 比例 | 50W 6Pa 2min Ar:CF4 | SiN | center |  | 6 | 50 | 2 | 1 | 0 | 0 | yes | 1 | 38.8024
不同条件下刻蚀深度.xlsx | 不同 Ar:CF4 比例 | 50W 6Pa 2min Ar:CF4 | SiN | center |  | 6 | 50 | 2 | 1 | 0 | 0 | yes | 2 | 35.7301
不同条件下刻蚀深度.xlsx | 不同 Ar:CF4 比例 | 50W 6Pa 2min Ar:CF4 | SiN | center |  | 6 | 50 | 2 | 1 | 0 | 0 | yes | 3 | 41.9347
不同条件下刻蚀深度.xlsx | 不同 Ar:CF4 比例 | 50W 6Pa 2min Ar:CF4 | SiN | center |  | 6 | 50 | 2 | 1 | 0 | 0 | yes | 4 | 31.7409
不同条件下刻蚀深度.xlsx | 不同 Ar:CF4 比例 | 50W 6Pa 2min Ar:CF4 | SiN | center |  | 6 | 50 | 2 | 1 | 0 | 0 | yes | 5 | 34.6736
不同条件下刻蚀深度.xlsx | 不同 Ar:CF4 比例 | 50W 6Pa 2min Ar:CF4 | SiO2 | center |  | 6 | 50 | 2 | 0.9 | 0 | 0.1 | yes | 1 | 43.2586
不同条件下刻蚀深度.xlsx | 不同 Ar:CF4 比例 | 50W 6Pa 2min Ar:CF4 | SiO2 | center |  | 6 | 50 | 2 | 0.9 | 0 | 0.1 | yes | 2 | 43.0158
不同条件下刻蚀深度.xlsx | 不同 Ar:CF4 比例 | 50W 6Pa 2min Ar:CF4 | SiO2 | center |  | 6 | 50 | 2 | 0.9 | 0 | 0.1 | yes | 3 | 42.7218
不同条件下刻蚀深度.xlsx | 不同 Ar:CF4 比例 | 50W 6Pa 2min Ar:CF4 | SiO2 | center |  | 6 | 50 | 2 | 0.9 | 0 | 0.1 | yes | 4 | 45.9138
不同条件下刻蚀深度.xlsx | 不同 Ar:CF4 比例 | 50W 6Pa 2min Ar:CF4 | SiO2 | center |  | 6 | 50 | 2 | 0.9 | 0 | 0.1 | yes | 5 | 39.7927
不同条件下刻蚀深度.xlsx | 不同 Ar:CF4 比例 | 50W 6Pa 2min Ar:CF4 | SiN | center |  | 6 | 50 | 2 | 0.9 | 0 | 0.1 | yes | 1 | 66.7086
不同条件下刻蚀深度.xlsx | 不同 Ar:CF4 比例 | 50W 6Pa 2min Ar:CF4 | SiN | center |  | 6 | 50 | 2 | 0.9 | 0 | 0.1 | yes | 2 | 72.6358
不同条件下刻蚀深度.xlsx | 不同 Ar:CF4 比例 | 50W 6Pa 2min Ar:CF4 | SiN | center |  | 6 | 50 | 2 | 0.9 | 0 | 0.1 | yes | 3 | 69.267
不同条件下刻蚀深度.xlsx | 不同 Ar:CF4 比例 | 50W 6Pa 2min Ar:CF4 | SiN | center |  | 6 | 50 | 2 | 0.9 | 0 | 0.1 | yes | 4 | 63.383
不同条件下刻蚀深度.xlsx | 不同 Ar:CF4 比例 | 50W 6Pa 2min Ar:CF4 | SiN | center |  | 6 | 50 | 2 | 0.9 | 0 | 0.1 | yes | 5 | 66.8673
不同条件下刻蚀深度.xlsx | 不同 Ar:CF4 比例 | 50W 6Pa 2min Ar:CF4 | SiO2 | center |  | 6 | 50 | 2 | 0.7 | 0 | 0.3 | yes | 1 | 44.3406
不同条件下刻蚀深度.xlsx | 不同 Ar:CF4 比例 | 50W 6Pa 2min Ar:CF4 | SiO2 | center |  | 6 | 50 | 2 | 0.7 | 0 | 0.3 | yes | 2 | 47.3955
不同条件下刻蚀深度.xlsx | 不同 Ar:CF4 比例 | 50W 6Pa 2min Ar:CF4 | SiO2 | center |  | 6 | 50 | 2 | 0.7 | 0 | 0.3 | yes | 3 | 46.5746
不同条件下刻蚀深度.xlsx | 不同 Ar:CF4 比例 | 50W 6Pa 2min Ar:CF4 | SiO2 | center |  | 6 | 50 | 2 | 0.7 | 0 | 0.3 | yes | 4 | 47.9033
不同条件下刻蚀深度.xlsx | 不同 Ar:CF4 比例 | 50W 6Pa 2min Ar:CF4 | SiO2 | center |  | 6 | 50 | 2 | 0.7 | 0 | 0.3 | yes | 5 | 47.9794
不同条件下刻蚀深度.xlsx | 不同 Ar:CF4 比例 | 50W 6Pa 2min Ar:CF4 | SiN | center |  | 6 | 50 | 2 | 0.7 | 0 | 0.3 | yes | 1 | 78.5899
不同条件下刻蚀深度.xlsx | 不同 Ar:CF4 比例 | 50W 6Pa 2min Ar:CF4 | SiN | center |  | 6 | 50 | 2 | 0.7 | 0 | 0.3 | yes | 2 | 74.8018
不同条件下刻蚀深度.xlsx | 不同 Ar:CF4 比例 | 50W 6Pa 2min Ar:CF4 | SiN | center |  | 6 | 50 | 2 | 0.7 | 0 | 0.3 | yes | 3 | 74.4244
不同条件下刻蚀深度.xlsx | 不同 Ar:CF4 比例 | 50W 6Pa 2min Ar:CF4 | SiN | center |  | 6 | 50 | 2 | 0.7 | 0 | 0.3 | yes | 4 | 78.8653
不同条件下刻蚀深度.xlsx | 不同 Ar:CF4 比例 | 50W 6Pa 2min Ar:CF4 | SiN | center |  | 6 | 50 | 2 | 0.7 | 0 | 0.3 | yes | 5 | 71.2686
不同条件下刻蚀深度.xlsx | 不同 Ar:CF4 比例 | 50W 6Pa 2min Ar:CF4 | SiO2 | center |  | 6 | 50 | 2 | 0.5 | 0 | 0.5 | yes | 1 | 64.7621
不同条件下刻蚀深度.xlsx | 不同 Ar:CF4 比例 | 50W 6Pa 2min Ar:CF4 | SiO2 | center |  | 6 | 50 | 2 | 0.5 | 0 | 0.5 | yes | 2 | 64.0262
不同条件下刻蚀深度.xlsx | 不同 Ar:CF4 比例 | 50W 6Pa 2min Ar:CF4 | SiO2 | center |  | 6 | 50 | 2 | 0.5 | 0 | 0.5 | yes | 3 | 59.1192
不同条件下刻蚀深度.xlsx | 不同 Ar:CF4 比例 | 50W 6Pa 2min Ar:CF4 | SiO2 | center |  | 6 | 50 | 2 | 0.5 | 0 | 0.5 | yes | 4 | 59.4118
不同条件下刻蚀深度.xlsx | 不同 Ar:CF4 比例 | 50W 6Pa 2min Ar:CF4 | SiO2 | center |  | 6 | 50 | 2 | 0.5 | 0 | 0.5 | yes | 5 | 66.2419
不同条件下刻蚀深度.xlsx | 不同 Ar:CF4 比例 | 50W 6Pa 2min Ar:CF4 | SiN | center |  | 6 | 50 | 2 | 0.5 | 0 | 0.5 | yes | 1 | 90.4721
不同条件下刻蚀深度.xlsx | 不同 Ar:CF4 比例 | 50W 6Pa 2min Ar:CF4 | SiN | center |  | 6 | 50 | 2 | 0.5 | 0 | 0.5 | yes | 2 | 88.8724
不同条件下刻蚀深度.xlsx | 不同 Ar:CF4 比例 | 50W 6Pa 2min Ar:CF4 | SiN | center |  | 6 | 50 | 2 | 0.5 | 0 | 0.5 | yes | 3 | 95.6857
不同条件下刻蚀深度.xlsx | 不同 Ar:CF4 比例 | 50W 6Pa 2min Ar:CF4 | SiN | center |  | 6 | 50 | 2 | 0.5 | 0 | 0.5 | yes | 4 | 96.9143
不同条件下刻蚀深度.xlsx | 不同 Ar:CF4 比例 | 50W 6Pa 2min Ar:CF4 | SiN | center |  | 6 | 50 | 2 | 0.5 | 0 | 0.5 | yes | 5 | 93.2473
不同条件下刻蚀深度.xlsx | 不同 Ar:CF4 比例 | 50W 6Pa 2min Ar:CF4 | SiO2 | center |  | 6 | 50 | 2 | 0.3 | 0 | 0.7 | yes | 1 | 54.5248
不同条件下刻蚀深度.xlsx | 不同 Ar:CF4 比例 | 50W 6Pa 2min Ar:CF4 | SiO2 | center |  | 6 | 50 | 2 | 0.3 | 0 | 0.7 | yes | 2 | 59.807
不同条件下刻蚀深度.xlsx | 不同 Ar:CF4 比例 | 50W 6Pa 2min Ar:CF4 | SiO2 | center |  | 6 | 50 | 2 | 0.3 | 0 | 0.7 | yes | 3 | 54.9277
不同条件下刻蚀深度.xlsx | 不同 Ar:CF4 比例 | 50W 6Pa 2min Ar:CF4 | SiO2 | center |  | 6 | 50 | 2 | 0.3 | 0 | 0.7 | yes | 4 | 58.5727
不同条件下刻蚀深度.xlsx | 不同 Ar:CF4 比例 | 50W 6Pa 2min Ar:CF4 | SiO2 | center |  | 6 | 50 | 2 | 0.3 | 0 | 0.7 | yes | 5 | 53.5137
不同条件下刻蚀深度.xlsx | 不同 Ar:CF4 比例 | 50W 6Pa 2min Ar:CF4 | SiN | center |  | 6 | 50 | 2 | 0.3 | 0 | 0.7 | yes | 1 | 84.6681
不同条件下刻蚀深度.xlsx | 不同 Ar:CF4 比例 | 50W 6Pa 2min Ar:CF4 | SiN | center |  | 6 | 50 | 2 | 0.3 | 0 | 0.7 | yes | 2 | 81.1135
不同条件下刻蚀深度.xlsx | 不同 Ar:CF4 比例 | 50W 6Pa 2min Ar:CF4 | SiN | center |  | 6 | 50 | 2 | 0.3 | 0 | 0.7 | yes | 3 | 82.7561
不同条件下刻蚀深度.xlsx | 不同 Ar:CF4 比例 | 50W 6Pa 2min Ar:CF4 | SiN | center |  | 6 | 50 | 2 | 0.3 | 0 | 0.7 | yes | 4 | 78.5929
不同条件下刻蚀深度.xlsx | 不同 Ar:CF4 比例 | 50W 6Pa 2min Ar:CF4 | SiN | center |  | 6 | 50 | 2 | 0.3 | 0 | 0.7 | yes | 5 | 88.9138
不同条件下刻蚀深度.xlsx | 中心处放电 | 50W 6.5Pa 2min Ar:O2:CF4=10:5:35 | SiO2 | center |  | 6.5 | 50 | 2 | 0.2 | 0.1 | 0.7 | yes | 1 | 66.0825
不同条件下刻蚀深度.xlsx | 中心处放电 | 50W 6.5Pa 2min Ar:O2:CF4=10:5:35 | SiO2 | center |  | 6.5 | 50 | 2 | 0.2 | 0.1 | 0.7 | yes | 2 | 77.4418
不同条件下刻蚀深度.xlsx | 中心处放电 | 50W 6.5Pa 2min Ar:O2:CF4=10:5:35 | SiO2 | center |  | 6.5 | 50 | 2 | 0.2 | 0.1 | 0.7 | yes | 3 | 79.8076
不同条件下刻蚀深度.xlsx | 中心处放电 | 50W 6.5Pa 2min Ar:O2:CF4=10:5:35 | SiO2 | center |  | 6.5 | 50 | 2 | 0.2 | 0.1 | 0.7 | yes | 4 | 72.2474
不同条件下刻蚀深度.xlsx | 中心处放电 | 50W 6.5Pa 2min Ar:O2:CF4=10:5:35 | SiO2 | center |  | 6.5 | 50 | 2 | 0.2 | 0.1 | 0.7 | yes | 5 | 78.9148
不同条件下刻蚀深度.xlsx | 中心处放电 | 50W 6.5Pa 2min Ar:O2:CF4=10:5:35 | SiN | center |  | 6.5 | 50 | 2 | 0.2 | 0.1 | 0.7 | yes | 1 | 103.943
不同条件下刻蚀深度.xlsx | 中心处放电 | 50W 6.5Pa 2min Ar:O2:CF4=10:5:35 | SiN | center |  | 6.5 | 50 | 2 | 0.2 | 0.1 | 0.7 | yes | 2 | 110.138
不同条件下刻蚀深度.xlsx | 中心处放电 | 50W 6.5Pa 2min Ar:O2:CF4=10:5:35 | SiN | center |  | 6.5 | 50 | 2 | 0.2 | 0.1 | 0.7 | yes | 3 | 100.259
不同条件下刻蚀深度.xlsx | 中心处放电 | 50W 6.5Pa 2min Ar:O2:CF4=10:5:35 | SiN | center |  | 6.5 | 50 | 2 | 0.2 | 0.1 | 0.7 | yes | 4 | 109.348
不同条件下刻蚀深度.xlsx | 中心处放电 | 50W 6.5Pa 2min Ar:O2:CF4=10:5:35 | SiN | center |  | 6.5 | 50 | 2 | 0.2 | 0.1 | 0.7 | yes | 5 | 98.5659
不同条件下刻蚀深度.xlsx | 中心处放电 | 50W 6.5Pa 2min Ar:O2:CF4=10:5:35 | Si | center |  | 6.5 | 50 | 2 | 0.2 | 0.1 | 0.7 | yes | 1 | 68.7342
不同条件下刻蚀深度.xlsx | 中心处放电 | 50W 6.5Pa 2min Ar:O2:CF4=10:5:35 | Si | center |  | 6.5 | 50 | 2 | 0.2 | 0.1 | 0.7 | yes | 2 | 67.4814
不同条件下刻蚀深度.xlsx | 中心处放电 | 50W 6.5Pa 2min Ar:O2:CF4=10:5:35 | Si | center |  | 6.5 | 50 | 2 | 0.2 | 0.1 | 0.7 | yes | 3 | 62.4926
不同条件下刻蚀深度.xlsx | 中心处放电 | 50W 6.5Pa 2min Ar:O2:CF4=10:5:35 | Si | center |  | 6.5 | 50 | 2 | 0.2 | 0.1 | 0.7 | yes | 4 | 68.0594
不同条件下刻蚀深度.xlsx | 中心处放电 | 50W 6.5Pa 2min Ar:O2:CF4=10:5:35 | Si | center |  | 6.5 | 50 | 2 | 0.2 | 0.1 | 0.7 | yes | 5 | 67.6127
不同条件下刻蚀深度.xlsx | 边缘处放电 | 50W 6.5Pa 2min Ar:O2:CF4=10:5:35 | SiO2 | edge |  | 6.5 | 50 | 2 | 0.2 | 0.1 | 0.7 | yes | 1 | 82.4499
不同条件下刻蚀深度.xlsx | 边缘处放电 | 50W 6.5Pa 2min Ar:O2:CF4=10:5:35 | SiO2 | edge |  | 6.5 | 50 | 2 | 0.2 | 0.1 | 0.7 | yes | 2 | 73.3987
不同条件下刻蚀深度.xlsx | 边缘处放电 | 50W 6.5Pa 2min Ar:O2:CF4=10:5:35 | SiO2 | edge |  | 6.5 | 50 | 2 | 0.2 | 0.1 | 0.7 | yes | 3 | 74.2123
不同条件下刻蚀深度.xlsx | 边缘处放电 | 50W 6.5Pa 2min Ar:O2:CF4=10:5:35 | SiO2 | edge |  | 6.5 | 50 | 2 | 0.2 | 0.1 | 0.7 | yes | 4 | 74.0533
不同条件下刻蚀深度.xlsx | 边缘处放电 | 50W 6.5Pa 2min Ar:O2:CF4=10:5:35 | SiO2 | edge |  | 6.5 | 50 | 2 | 0.2 | 0.1 | 0.7 | yes | 5 | 77.3254
不同条件下刻蚀深度.xlsx | 边缘处放电 | 50W 6.5Pa 2min Ar:O2:CF4=10:5:35 | SiN | edge |  | 6.5 | 50 | 2 | 0.2 | 0.1 | 0.7 | yes | 1 | 81.7085
不同条件下刻蚀深度.xlsx | 边缘处放电 | 50W 6.5Pa 2min Ar:O2:CF4=10:5:35 | SiN | edge |  | 6.5 | 50 | 2 | 0.2 | 0.1 | 0.7 | yes | 2 | 78.9642
不同条件下刻蚀深度.xlsx | 边缘处放电 | 50W 6.5Pa 2min Ar:O2:CF4=10:5:35 | SiN | edge |  | 6.5 | 50 | 2 | 0.2 | 0.1 | 0.7 | yes | 3 | 73.0256
不同条件下刻蚀深度.xlsx | 边缘处放电 | 50W 6.5Pa 2min Ar:O2:CF4=10:5:35 | SiN | edge |  | 6.5 | 50 | 2 | 0.2 | 0.1 | 0.7 | yes | 4 | 81.6198
不同条件下刻蚀深度.xlsx | 边缘处放电 | 50W 6.5Pa 2min Ar:O2:CF4=10:5:35 | SiN | edge |  | 6.5 | 50 | 2 | 0.2 | 0.1 | 0.7 | yes | 5 | 79.6825
不同条件下刻蚀深度.xlsx | 无光刻胶 | 50W 6.5Pa 2min Ar:O2:CF4=10:5:35 | SiO2 | center |  | 6.5 | 50 | 2 | 0.2 | 0.1 | 0.7 | no | 1 | 69.9099
不同条件下刻蚀深度.xlsx | 无光刻胶 | 50W 6.5Pa 2min Ar:O2:CF4=10:5:35 | SiO2 | center |  | 6.5 | 50 | 2 | 0.2 | 0.1 | 0.7 | no | 2 | 71.1554
不同条件下刻蚀深度.xlsx | 无光刻胶 | 50W 6.5Pa 2min Ar:O2:CF4=10:5:35 | SiO2 | center |  | 6.5 | 50 | 2 | 0.2 | 0.1 | 0.7 | no | 3 | 75.3248
不同条件下刻蚀深度.xlsx | 无光刻胶 | 50W 6.5Pa 2min Ar:O2:CF4=10:5:35 | SiO2 | center |  | 6.5 | 50 | 2 | 0.2 | 0.1 | 0.7 | no | 4 | 75.8319
不同条件下刻蚀深度.xlsx | 无光刻胶 | 50W 6.5Pa 2min Ar:O2:CF4=10:5:35 | SiO2 | center |  | 6.5 | 50 | 2 | 0.2 | 0.1 | 0.7 | no | 5 | 79.5982
不同条件下刻蚀深度.xlsx | 无光刻胶 | 50W 6.5Pa 2min Ar:O2:CF4=10:5:35 | SiN | center |  | 6.5 | 50 | 2 | 0.2 | 0.1 | 0.7 | no | 1 | 92.3802
不同条件下刻蚀深度.xlsx | 无光刻胶 | 50W 6.5Pa 2min Ar:O2:CF4=10:5:35 | SiN | center |  | 6.5 | 50 | 2 | 0.2 | 0.1 | 0.7 | no | 2 | 77.8706
不同条件下刻蚀深度.xlsx | 无光刻胶 | 50W 6.5Pa 2min Ar:O2:CF4=10:5:35 | SiN | center |  | 6.5 | 50 | 2 | 0.2 | 0.1 | 0.7 | no | 3 | 76.4779
不同条件下刻蚀深度.xlsx | 无光刻胶 | 50W 6.5Pa 2min Ar:O2:CF4=10:5:35 | SiN | center |  | 6.5 | 50 | 2 | 0.2 | 0.1 | 0.7 | no | 4 | 79.257
不同条件下刻蚀深度.xlsx | 无光刻胶 | 50W 6.5Pa 2min Ar:O2:CF4=10:5:35 | SiN | center |  | 6.5 | 50 | 2 | 0.2 | 0.1 | 0.7 | no | 5 | 81.0409
不同测试位置与极板间距下刻蚀深度.xlsx | 位置×极板间距 | Ar:O2:CF4=10:5:35 6.5Pa 50W 2min | Si | center | 4 | 6.5 | 50 | 2 | 0.2 | 0.1 | 0.7 | yes | 1 | 67.0488
不同测试位置与极板间距下刻蚀深度.xlsx | 位置×极板间距 | Ar:O2:CF4=10:5:35 6.5Pa 50W 2min | Si | center | 4 | 6.5 | 50 | 2 | 0.2 | 0.1 | 0.7 | yes | 2 | 60.2918
不同测试位置与极板间距下刻蚀深度.xlsx | 位置×极板间距 | Ar:O2:CF4=10:5:35 6.5Pa 50W 2min | Si | center | 4 | 6.5 | 50 | 2 | 0.2 | 0.1 | 0.7 | yes | 3 | 66.7852
不同测试位置与极板间距下刻蚀深度.xlsx | 位置×极板间距 | Ar:O2:CF4=10:5:35 6.5Pa 50W 2min | Si | center | 4 | 6.5 | 50 | 2 | 0.2 | 0.1 | 0.7 | yes | 4 | 65.7553
不同测试位置与极板间距下刻蚀深度.xlsx | 位置×极板间距 | Ar:O2:CF4=10:5:35 6.5Pa 50W 2min | Si | center | 4 | 6.5 | 50 | 2 | 0.2 | 0.1 | 0.7 | yes | 5 | 62.941
不同测试位置与极板间距下刻蚀深度.xlsx | 位置×极板间距 | Ar:O2:CF4=10:5:35 6.5Pa 50W 2min | Si | center | 4 | 6.5 | 50 | 2 | 0.2 | 0.1 | 0.7 | yes | 6 | 63.8989
不同测试位置与极板间距下刻蚀深度.xlsx | 位置×极板间距 | Ar:O2:CF4=10:5:35 6.5Pa 50W 2min | Si | center | 4 | 6.5 | 50 | 2 | 0.2 | 0.1 | 0.7 | yes | 7 | 57.1922
不同测试位置与极板间距下刻蚀深度.xlsx | 位置×极板间距 | Ar:O2:CF4=10:5:35 6.5Pa 50W 2min | Si | center | 4 | 6.5 | 50 | 2 | 0.2 | 0.1 | 0.7 | yes | 8 | 60.6384
不同测试位置与极板间距下刻蚀深度.xlsx | 位置×极板间距 | Ar:O2:CF4=10:5:35 6.5Pa 50W 2min | Si | center | 4 | 6.5 | 50 | 2 | 0.2 | 0.1 | 0.7 | yes | 9 | 60.6226
不同测试位置与极板间距下刻蚀深度.xlsx | 位置×极板间距 | Ar:O2:CF4=10:5:35 6.5Pa 50W 2min | SiO2 | center | 4 | 6.5 | 50 | 2 | 0.2 | 0.1 | 0.7 | yes | 1 | 73.1702
不同测试位置与极板间距下刻蚀深度.xlsx | 位置×极板间距 | Ar:O2:CF4=10:5:35 6.5Pa 50W 2min | SiO2 | center | 4 | 6.5 | 50 | 2 | 0.2 | 0.1 | 0.7 | yes | 2 | 85.9889
不同测试位置与极板间距下刻蚀深度.xlsx | 位置×极板间距 | Ar:O2:CF4=10:5:35 6.5Pa 50W 2min | SiO2 | center | 4 | 6.5 | 50 | 2 | 0.2 | 0.1 | 0.7 | yes | 3 | 103.419
不同测试位置与极板间距下刻蚀深度.xlsx | 位置×极板间距 | Ar:O2:CF4=10:5:35 6.5Pa 50W 2min | SiO2 | center | 4 | 6.5 | 50 | 2 | 0.2 | 0.1 | 0.7 | yes | 4 | 74.7215
不同测试位置与极板间距下刻蚀深度.xlsx | 位置×极板间距 | Ar:O2:CF4=10:5:35 6.5Pa 50W 2min | SiO2 | center | 4 | 6.5 | 50 | 2 | 0.2 | 0.1 | 0.7 | yes | 5 | 104.904
不同测试位置与极板间距下刻蚀深度.xlsx | 位置×极板间距 | Ar:O2:CF4=10:5:35 6.5Pa 50W 2min | SiO2 | center | 4 | 6.5 | 50 | 2 | 0.2 | 0.1 | 0.7 | yes | 6 | 109.829
不同测试位置与极板间距下刻蚀深度.xlsx | 位置×极板间距 | Ar:O2:CF4=10:5:35 6.5Pa 50W 2min | SiO2 | center | 4 | 6.5 | 50 | 2 | 0.2 | 0.1 | 0.7 | yes | 7 | 130.801
不同测试位置与极板间距下刻蚀深度.xlsx | 位置×极板间距 | Ar:O2:CF4=10:5:35 6.5Pa 50W 2min | SiO2 | center | 4 | 6.5 | 50 | 2 | 0.2 | 0.1 | 0.7 | yes | 8 | 85.7646
不同测试位置与极板间距下刻蚀深度.xlsx | 位置×极板间距 | Ar:O2:CF4=10:5:35 6.5Pa 50W 2min | SiO2 | center | 4 | 6.5 | 50 | 2 | 0.2 | 0.1 | 0.7 | yes | 9 | 119.489
不同测试位置与极板间距下刻蚀深度.xlsx | 位置×极板间距 | Ar:O2:CF4=10:5:35 6.5Pa 50W 2min | SiN | center | 4 | 6.5 | 50 | 2 | 0.2 | 0.1 | 0.7 | yes | 1 | 42.4835
不同测试位置与极板间距下刻蚀深度.xlsx | 位置×极板间距 | Ar:O2:CF4=10:5:35 6.5Pa 50W 2min | SiN | center | 4 | 6.5 | 50 | 2 | 0.2 | 0.1 | 0.7 | yes | 2 | 51.4408
不同测试位置与极板间距下刻蚀深度.xlsx | 位置×极板间距 | Ar:O2:CF4=10:5:35 6.5Pa 50W 2min | SiN | center | 4 | 6.5 | 50 | 2 | 0.2 | 0.1 | 0.7 | yes | 3 | 52.1317
不同测试位置与极板间距下刻蚀深度.xlsx | 位置×极板间距 | Ar:O2:CF4=10:5:35 6.5Pa 50W 2min | SiN | center | 4 | 6.5 | 50 | 2 | 0.2 | 0.1 | 0.7 | yes | 4 | 57.1092
不同测试位置与极板间距下刻蚀深度.xlsx | 位置×极板间距 | Ar:O2:CF4=10:5:35 6.5Pa 50W 2min | SiN | center | 4 | 6.5 | 50 | 2 | 0.2 | 0.1 | 0.7 | yes | 5 | 44.1416
不同测试位置与极板间距下刻蚀深度.xlsx | 位置×极板间距 | Ar:O2:CF4=10:5:35 6.5Pa 50W 2min | SiN | center | 4 | 6.5 | 50 | 2 | 0.2 | 0.1 | 0.7 | yes | 6 | 53.9638
不同测试位置与极板间距下刻蚀深度.xlsx | 位置×极板间距 | Ar:O2:CF4=10:5:35 6.5Pa 50W 2min | SiN | center | 4 | 6.5 | 50 | 2 | 0.2 | 0.1 | 0.7 | yes | 7 | 56.2972
不同测试位置与极板间距下刻蚀深度.xlsx | 位置×极板间距 | Ar:O2:CF4=10:5:35 6.5Pa 50W 2min | SiN | center | 4 | 6.5 | 50 | 2 | 0.2 | 0.1 | 0.7 | yes | 8 | 56.706
不同测试位置与极板间距下刻蚀深度.xlsx | 位置×极板间距 | Ar:O2:CF4=10:5:35 6.5Pa 50W 2min | SiN | center | 4 | 6.5 | 50 | 2 | 0.2 | 0.1 | 0.7 | yes | 9 | 55.6093
不同测试位置与极板间距下刻蚀深度.xlsx | 位置×极板间距 | Ar:O2:CF4=10:5:35 6.5Pa 50W 2min | Si | edge | 4 | 6.5 | 50 | 2 | 0.2 | 0.1 | 0.7 | yes | 1 | 47.9318
不同测试位置与极板间距下刻蚀深度.xlsx | 位置×极板间距 | Ar:O2:CF4=10:5:35 6.5Pa 50W 2min | Si | edge | 4 | 6.5 | 50 | 2 | 0.2 | 0.1 | 0.7 | yes | 2 | 47.4085
不同测试位置与极板间距下刻蚀深度.xlsx | 位置×极板间距 | Ar:O2:CF4=10:5:35 6.5Pa 50W 2min | Si | edge | 4 | 6.5 | 50 | 2 | 0.2 | 0.1 | 0.7 | yes | 3 | 43.6285
不同测试位置与极板间距下刻蚀深度.xlsx | 位置×极板间距 | Ar:O2:CF4=10:5:35 6.5Pa 50W 2min | Si | edge | 4 | 6.5 | 50 | 2 | 0.2 | 0.1 | 0.7 | yes | 4 | 51.5162
不同测试位置与极板间距下刻蚀深度.xlsx | 位置×极板间距 | Ar:O2:CF4=10:5:35 6.5Pa 50W 2min | Si | edge | 4 | 6.5 | 50 | 2 | 0.2 | 0.1 | 0.7 | yes | 5 | 48.2414
不同测试位置与极板间距下刻蚀深度.xlsx | 位置×极板间距 | Ar:O2:CF4=10:5:35 6.5Pa 50W 2min | Si | edge | 4 | 6.5 | 50 | 2 | 0.2 | 0.1 | 0.7 | yes | 6 | 49.6097
不同测试位置与极板间距下刻蚀深度.xlsx | 位置×极板间距 | Ar:O2:CF4=10:5:35 6.5Pa 50W 2min | Si | edge | 4 | 6.5 | 50 | 2 | 0.2 | 0.1 | 0.7 | yes | 7 | 49.9774
不同测试位置与极板间距下刻蚀深度.xlsx | 位置×极板间距 | Ar:O2:CF4=10:5:35 6.5Pa 50W 2min | Si | edge | 4 | 6.5 | 50 | 2 | 0.2 | 0.1 | 0.7 | yes | 8 | 51.1366
不同测试位置与极板间距下刻蚀深度.xlsx | 位置×极板间距 | Ar:O2:CF4=10:5:35 6.5Pa 50W 2min | Si | edge | 4 | 6.5 | 50 | 2 | 0.2 | 0.1 | 0.7 | yes | 9 | 44.2355
不同测试位置与极板间距下刻蚀深度.xlsx | 位置×极板间距 | Ar:O2:CF4=10:5:35 6.5Pa 50W 2min | Si | edge | 4 | 6.5 | 50 | 2 | 0.2 | 0.1 | 0.7 | yes | 10 | 47.9727
不同测试位置与极板间距下刻蚀深度.xlsx | 位置×极板间距 | Ar:O2:CF4=10:5:35 6.5Pa 50W 2min | SiO2 | edge | 4 | 6.5 | 50 | 2 | 0.2 | 0.1 | 0.7 | yes | 1 | 51.2508
不同测试位置与极板间距下刻蚀深度.xlsx | 位置×极板间距 | Ar:O2:CF4=10:5:35 6.5Pa 50W 2min | SiO2 | edge | 4 | 6.5 | 50 | 2 | 0.2 | 0.1 | 0.7 | yes | 2 | 68.0888
不同测试位置与极板间距下刻蚀深度.xlsx | 位置×极板间距 | Ar:O2:CF4=10:5:35 6.5Pa 50W 2min | SiO2 | edge | 4 | 6.5 | 50 | 2 | 0.2 | 0.1 | 0.7 | yes | 3 | 63.8172
不同测试位置与极板间距下刻蚀深度.xlsx | 位置×极板间距 | Ar:O2:CF4=10:5:35 6.5Pa 50W 2min | SiO2 | edge | 4 | 6.5 | 50 | 2 | 0.2 | 0.1 | 0.7 | yes | 4 | 59.6037
不同测试位置与极板间距下刻蚀深度.xlsx | 位置×极板间距 | Ar:O2:CF4=10:5:35 6.5Pa 50W 2min | SiO2 | edge | 4 | 6.5 | 50 | 2 | 0.2 | 0.1 | 0.7 | yes | 5 | 69.7164
不同测试位置与极板间距下刻蚀深度.xlsx | 位置×极板间距 | Ar:O2:CF4=10:5:35 6.5Pa 50W 2min | SiO2 | edge | 4 | 6.5 | 50 | 2 | 0.2 | 0.1 | 0.7 | yes | 6 | 74.6032
不同测试位置与极板间距下刻蚀深度.xlsx | 位置×极板间距 | Ar:O2:CF4=10:5:35 6.5Pa 50W 2min | SiO2 | edge | 4 | 6.5 | 50 | 2 | 0.2 | 0.1 | 0.7 | yes | 7 | 65.0649
不同测试位置与极板间距下刻蚀深度.xlsx | 位置×极板间距 | Ar:O2:CF4=10:5:35 6.5Pa 50W 2min | SiO2 | edge | 4 | 6.5 | 50 | 2 | 0.2 | 0.1 | 0.7 | yes | 8 | 60.0673
不同测试位置与极板间距下刻蚀深度.xlsx | 位置×极板间距 | Ar:O2:CF4=10:5:35 6.5Pa 50W 2min | SiO2 | edge | 4 | 6.5 | 50 | 2 | 0.2 | 0.1 | 0.7 | yes | 9 | 52.898
不同测试位置与极板间距下刻蚀深度.xlsx | 位置×极板间距 | Ar:O2:CF4=10:5:35 6.5Pa 50W 2min | SiO2 | edge | 4 | 6.5 | 50 | 2 | 0.2 | 0.1 | 0.7 | yes | 10 | 72.5472
不同测试位置与极板间距下刻蚀深度.xlsx | 位置×极板间距 | Ar:O2:CF4=10:5:35 6.5Pa 50W 2min | SiN | edge | 4 | 6.5 | 50 | 2 | 0.2 | 0.1 | 0.7 | yes | 1 | 55.5985
不同测试位置与极板间距下刻蚀深度.xlsx | 位置×极板间距 | Ar:O2:CF4=10:5:35 6.5Pa 50W 2min | SiN | edge | 4 | 6.5 | 50 | 2 | 0.2 | 0.1 | 0.7 | yes | 2 | 72.4647
不同测试位置与极板间距下刻蚀深度.xlsx | 位置×极板间距 | Ar:O2:CF4=10:5:35 6.5Pa 50W 2min | SiN | edge | 4 | 6.5 | 50 | 2 | 0.2 | 0.1 | 0.7 | yes | 3 | 66.5868
不同测试位置与极板间距下刻蚀深度.xlsx | 位置×极板间距 | Ar:O2:CF4=10:5:35 6.5Pa 50W 2min | SiN | edge | 4 | 6.5 | 50 | 2 | 0.2 | 0.1 | 0.7 | yes | 4 | 61.7687
不同测试位置与极板间距下刻蚀深度.xlsx | 位置×极板间距 | Ar:O2:CF4=10:5:35 6.5Pa 50W 2min | SiN | edge | 4 | 6.5 | 50 | 2 | 0.2 | 0.1 | 0.7 | yes | 5 | 61.7242
不同测试位置与极板间距下刻蚀深度.xlsx | 位置×极板间距 | Ar:O2:CF4=10:5:35 6.5Pa 50W 2min | SiN | edge | 4 | 6.5 | 50 | 2 | 0.2 | 0.1 | 0.7 | yes | 6 | 88.2051
不同测试位置与极板间距下刻蚀深度.xlsx | 位置×极板间距 | Ar:O2:CF4=10:5:35 6.5Pa 50W 2min | SiN | edge | 4 | 6.5 | 50 | 2 | 0.2 | 0.1 | 0.7 | yes | 7 | 49.3731
不同测试位置与极板间距下刻蚀深度.xlsx | 位置×极板间距 | Ar:O2:CF4=10:5:35 6.5Pa 50W 2min | SiN | edge | 4 | 6.5 | 50 | 2 | 0.2 | 0.1 | 0.7 | yes | 8 | 56.7459
不同测试位置与极板间距下刻蚀深度.xlsx | 位置×极板间距 | Ar:O2:CF4=10:5:35 6.5Pa 50W 2min | SiN | edge | 4 | 6.5 | 50 | 2 | 0.2 | 0.1 | 0.7 | yes | 9 | 51.6652
不同测试位置与极板间距下刻蚀深度.xlsx | 位置×极板间距 | Ar:O2:CF4=10:5:35 6.5Pa 50W 2min | SiN | edge | 4 | 6.5 | 50 | 2 | 0.2 | 0.1 | 0.7 | yes | 10 | 75.5633

## 条件均值(Summary)
source_file | experiment_group | discharge_condition | substrate | position | electrode_gap_cm | pressure_Pa | power_W | time_min | Ar_frac | O2_frac | CF4_frac | photoresist | n | mean_nm | std_nm | min_nm | max_nm | etch_rate_nm_per_min
4.11改.xlsx | 中心处不同气体比例下（Ar:O2，100W） | 100W 13Pa 3min Ar:O2 | Si | center |  | 13 | 100 | 3 | 0.1 | 0.9 | 0 | yes | 5 | 41.785 | 3.2381 | 38.7393 | 46.3122 | 13.9283
4.11改.xlsx | 中心处不同气体比例下（Ar:O2，100W） | 100W 13Pa 3min Ar:O2 | Si | center |  | 13 | 100 | 3 | 0.3 | 0.7 | 0 | yes | 5 | 57.1695 | 4.5385 | 50.0913 | 61.3448 | 19.0565
4.11改.xlsx | 中心处不同气体比例下（Ar:O2，100W） | 100W 13Pa 3min Ar:O2 | Si | center |  | 13 | 100 | 3 | 0.5 | 0.5 | 0 | yes | 5 | 74.3467 | 6.7923 | 66.5807 | 84.7918 | 24.7822
4.11改.xlsx | 中心处不同气体比例下（Ar:O2，100W） | 100W 13Pa 3min Ar:O2 | Si | center |  | 13 | 100 | 3 | 0.7 | 0.3 | 0 | yes | 5 | 77.9499 | 4.2583 | 73.9566 | 83.1945 | 25.9833
4.11改.xlsx | 中心处不同气体比例下（Ar:O2，100W） | 100W 13Pa 3min Ar:O2 | Si | center |  | 13 | 100 | 3 | 0.9 | 0.1 | 0 | yes | 5 | 84.7192 | 4.6605 | 80.4901 | 91.7949 | 28.2397
4.11改.xlsx | 中心处不同气体比例下（Ar:O2，100W） | 100W 13Pa 3min Ar:O2 | SiN | center |  | 13 | 100 | 3 | 0.1 | 0.9 | 0 | yes | 5 | 63.1923 | 4.3557 | 58.7331 | 68.4482 | 21.0641
4.11改.xlsx | 中心处不同气体比例下（Ar:O2，100W） | 100W 13Pa 3min Ar:O2 | SiN | center |  | 13 | 100 | 3 | 0.3 | 0.7 | 0 | yes | 5 | 90.375 | 3.6312 | 84.457 | 93.2778 | 30.125
4.11改.xlsx | 中心处不同气体比例下（Ar:O2，100W） | 100W 13Pa 3min Ar:O2 | SiN | center |  | 13 | 100 | 3 | 0.5 | 0.5 | 0 | yes | 5 | 94.7071 | 1.4266 | 93.327 | 96.7909 | 31.569
4.11改.xlsx | 中心处不同气体比例下（Ar:O2，100W） | 100W 13Pa 3min Ar:O2 | SiN | center |  | 13 | 100 | 3 | 0.9 | 0.1 | 0 | yes | 5 | 135.1242 | 2.1868 | 132.066 | 138.048 | 45.0414
4.11改.xlsx | 中心处不同气体比例下（Ar:O2，100W） | 100W 13Pa 3min Ar:O2 | SiO2 | center |  | 13 | 100 | 3 | 0.1 | 0.9 | 0 | yes | 5 | 83.8141 | 3.2922 | 80.7284 | 87.636 | 27.938
4.11改.xlsx | 中心处不同气体比例下（Ar:O2，100W） | 100W 13Pa 3min Ar:O2 | SiO2 | center |  | 13 | 100 | 3 | 0.3 | 0.7 | 0 | yes | 5 | 95.3955 | 3.0453 | 92.0507 | 100.214 | 31.7985
4.11改.xlsx | 中心处不同气体比例下（Ar:O2，100W） | 100W 13Pa 3min Ar:O2 | SiO2 | center |  | 13 | 100 | 3 | 0.5 | 0.5 | 0 | yes | 5 | 103.5142 | 3.3963 | 97.6298 | 105.916 | 34.5047
4.11改.xlsx | 中心处不同气体比例下（Ar:O2，100W） | 100W 13Pa 3min Ar:O2 | SiO2 | center |  | 13 | 100 | 3 | 0.7 | 0.3 | 0 | yes | 5 | 105.9704 | 2.6804 | 102.869 | 109.201 | 35.3235
4.11改.xlsx | 中心处不同气体比例下（Ar:O2，100W） | 100W 13Pa 3min Ar:O2 | SiO2 | center |  | 13 | 100 | 3 | 0.9 | 0.1 | 0 | yes | 5 | 112.9862 | 8.1648 | 104.951 | 126.777 | 37.6621
4.11改.xlsx | 中心处不同气体比例下（Ar:O2，10W） | 10W 13Pa 10min Ar:O2 | Si | center |  | 13 | 10 | 10 | 0.1 | 0.9 | 0 | yes | 5 | 17.5342 | 4.7599 | 13.181 | 25.5298 | 1.7534
4.11改.xlsx | 中心处不同气体比例下（Ar:O2，10W） | 10W 13Pa 10min Ar:O2 | Si | center |  | 13 | 10 | 10 | 0.2 | 0.8 | 0 | yes | 5 | 15.5512 | 3.0984 | 11.5163 | 19.5592 | 1.5551
4.11改.xlsx | 中心处不同气体比例下（Ar:O2，10W） | 10W 13Pa 10min Ar:O2 | Si | center |  | 13 | 10 | 10 | 0.3 | 0.7 | 0 | yes | 5 | 13.2394 | 2.4069 | 9.2627 | 15.0898 | 1.3239
4.11改.xlsx | 中心处不同气体比例下（Ar:O2，10W） | 10W 13Pa 10min Ar:O2 | Si | center |  | 13 | 10 | 10 | 0.4 | 0.6 | 0 | yes | 5 | 23.1978 | 2.5632 | 19.7548 | 25.816 | 2.3198
4.11改.xlsx | 中心处不同气体比例下（Ar:O2，10W） | 10W 13Pa 10min Ar:O2 | Si | center |  | 13 | 10 | 10 | 0.5 | 0.5 | 0 | yes | 5 | 26.0154 | 1.2758 | 24.4136 | 27.4044 | 2.6015
4.11改.xlsx | 中心处不同气体比例下（Ar:O2，10W） | 10W 13Pa 10min Ar:O2 | Si | center |  | 13 | 10 | 10 | 0.6 | 0.4 | 0 | yes | 5 | 26.1846 | 3.1313 | 21.2979 | 29.4295 | 2.6185
4.11改.xlsx | 中心处不同气体比例下（Ar:O2，10W） | 10W 13Pa 10min Ar:O2 | Si | center |  | 13 | 10 | 10 | 0.7 | 0.3 | 0 | yes | 5 | 32.6877 | 4.0912 | 26.059 | 36.0726 | 3.2688
4.11改.xlsx | 中心处不同气体比例下（Ar:O2，10W） | 10W 13Pa 10min Ar:O2 | Si | center |  | 13 | 10 | 10 | 0.8 | 0.2 | 0 | yes | 5 | 19.3233 | 1.6108 | 17.1784 | 20.886 | 1.9323
4.11改.xlsx | 中心处不同气体比例下（Ar:O2，10W） | 10W 13Pa 10min Ar:O2 | Si | center |  | 13 | 10 | 10 | 0.9 | 0.1 | 0 | yes | 5 | 10.0031 | 0.7681 | 8.9762 | 11.0967 | 1.0003
4.11改.xlsx | 中心处不同气体比例下（Ar:O2，10W） | 10W 13Pa 10min Ar:O2 | SiN | center |  | 13 | 10 | 10 | 0.1 | 0.9 | 0 | yes | 5 | 11.959 | 3.7393 | 8.1198 | 17.8682 | 1.1959
4.11改.xlsx | 中心处不同气体比例下（Ar:O2，10W） | 10W 13Pa 10min Ar:O2 | SiN | center |  | 13 | 10 | 10 | 0.2 | 0.8 | 0 | yes | 5 | 10.7768 | 2.442 | 8.5082 | 14.3167 | 1.0777
4.11改.xlsx | 中心处不同气体比例下（Ar:O2，10W） | 10W 13Pa 10min Ar:O2 | SiN | center |  | 13 | 10 | 10 | 0.3 | 0.7 | 0 | yes | 5 | 17.8698 | 3.0576 | 14.4518 | 21.6913 | 1.787
4.11改.xlsx | 中心处不同气体比例下（Ar:O2，10W） | 10W 13Pa 10min Ar:O2 | SiN | center |  | 13 | 10 | 10 | 0.4 | 0.6 | 0 | yes | 5 | 21.2332 | 5.5129 | 16.6151 | 28.6039 | 2.1233
4.11改.xlsx | 中心处不同气体比例下（Ar:O2，10W） | 10W 13Pa 10min Ar:O2 | SiN | center |  | 13 | 10 | 10 | 0.5 | 0.5 | 0 | yes | 5 | 24.8051 | 7.627 | 15.4538 | 34.1813 | 2.4805
4.11改.xlsx | 中心处不同气体比例下（Ar:O2，10W） | 10W 13Pa 10min Ar:O2 | SiN | center |  | 13 | 10 | 10 | 0.6 | 0.4 | 0 | yes | 5 | 22.0725 | 7.2193 | 13.821 | 32.2677 | 2.2072
4.11改.xlsx | 中心处不同气体比例下（Ar:O2，10W） | 10W 13Pa 10min Ar:O2 | SiN | center |  | 13 | 10 | 10 | 0.7 | 0.3 | 0 | yes | 5 | 17.3955 | 5.983 | 12.7118 | 26.2531 | 1.7396
4.11改.xlsx | 中心处不同气体比例下（Ar:O2，10W） | 10W 13Pa 10min Ar:O2 | SiN | center |  | 13 | 10 | 10 | 0.8 | 0.2 | 0 | yes | 5 | 16.961 | 2.214 | 15.1917 | 20.7169 | 1.6961
4.11改.xlsx | 中心处不同气体比例下（Ar:O2，10W） | 10W 13Pa 10min Ar:O2 | SiN | center |  | 13 | 10 | 10 | 0.9 | 0.1 | 0 | yes | 5 | 17.8367 | 6.1604 | 11.4943 | 24.2618 | 1.7837
4.11改.xlsx | 中心处不同气体比例下（Ar:O2，10W） | 10W 13Pa 10min Ar:O2 | SiO2 | center |  | 13 | 10 | 10 | 0.1 | 0.9 | 0 | yes | 5 | 24.7108 | 4.2393 | 22.0406 | 31.8212 | 2.4711
4.11改.xlsx | 中心处不同气体比例下（Ar:O2，10W） | 10W 13Pa 10min Ar:O2 | SiO2 | center |  | 13 | 10 | 10 | 0.2 | 0.8 | 0 | yes | 5 | 18.749 | 1.9864 | 16.0836 | 21.6601 | 1.8749
4.11改.xlsx | 中心处不同气体比例下（Ar:O2，10W） | 10W 13Pa 10min Ar:O2 | SiO2 | center |  | 13 | 10 | 10 | 0.3 | 0.7 | 0 | yes | 5 | 6.337 | 1.4051 | 4.5886 | 8.3596 | 0.6337
4.11改.xlsx | 中心处不同气体比例下（Ar:O2，10W） | 10W 13Pa 10min Ar:O2 | SiO2 | center |  | 13 | 10 | 10 | 0.4 | 0.6 | 0 | yes | 5 | 26.6541 | 3.0118 | 21.6644 | 29.7207 | 2.6654
4.11改.xlsx | 中心处不同气体比例下（Ar:O2，10W） | 10W 13Pa 10min Ar:O2 | SiO2 | center |  | 13 | 10 | 10 | 0.5 | 0.5 | 0 | yes | 5 | 25.1018 | 2.6736 | 21.7327 | 27.842 | 2.5102
4.11改.xlsx | 中心处不同气体比例下（Ar:O2，10W） | 10W 13Pa 10min Ar:O2 | SiO2 | center |  | 13 | 10 | 10 | 0.6 | 0.4 | 0 | yes | 5 | 23.3389 | 3.3283 | 20.0208 | 28.9275 | 2.3339
4.11改.xlsx | 中心处不同气体比例下（Ar:O2，10W） | 10W 13Pa 10min Ar:O2 | SiO2 | center |  | 13 | 10 | 10 | 0.7 | 0.3 | 0 | yes | 5 | 29.388 | 3.8238 | 23.0453 | 33.4213 | 2.9388
4.11改.xlsx | 中心处不同气体比例下（Ar:O2，10W） | 10W 13Pa 10min Ar:O2 | SiO2 | center |  | 13 | 10 | 10 | 0.8 | 0.2 | 0 | yes | 5 | 19.2473 | 6.805 | 12.3255 | 29.0174 | 1.9247
4.11改.xlsx | 中心处不同气体比例下（Ar:O2，10W） | 10W 13Pa 10min Ar:O2 | SiO2 | center |  | 13 | 10 | 10 | 0.9 | 0.1 | 0 | yes | 5 | 17.8691 | 2.694 | 14.3033 | 20.5675 | 1.7869
4.11改.xlsx | 边缘处不同气体比例下（Ar:O2，10W） | 10W 13Pa 10min Ar:O2 | Si | edge |  | 13 | 10 | 10 | 0.1 | 0.9 | 0 | yes | 5 | 6.0506 | 1.3808 | 4.1745 | 7.2606 | 0.6051
4.11改.xlsx | 边缘处不同气体比例下（Ar:O2，10W） | 10W 13Pa 10min Ar:O2 | Si | edge |  | 13 | 10 | 10 | 0.2 | 0.8 | 0 | yes | 5 | 7.0611 | 2.2856 | 4.8856 | 10.5516 | 0.7061
4.11改.xlsx | 边缘处不同气体比例下（Ar:O2，10W） | 10W 13Pa 10min Ar:O2 | Si | edge |  | 13 | 10 | 10 | 0.3 | 0.7 | 0 | yes | 5 | 5.1149 | 0.9931 | 4.139 | 6.7867 | 0.5115
4.11改.xlsx | 边缘处不同气体比例下（Ar:O2，10W） | 10W 13Pa 10min Ar:O2 | Si | edge |  | 13 | 10 | 10 | 0.4 | 0.6 | 0 | yes | 5 | 5.9055 | 1.5698 | 3.3482 | 7.3491 | 0.5906
4.11改.xlsx | 边缘处不同气体比例下（Ar:O2，10W） | 10W 13Pa 10min Ar:O2 | Si | edge |  | 13 | 10 | 10 | 0.5 | 0.5 | 0 | yes | 5 | 9.9155 | 0.4476 | 9.2342 | 10.3242 | 0.9916
4.11改.xlsx | 边缘处不同气体比例下（Ar:O2，10W） | 10W 13Pa 10min Ar:O2 | Si | edge |  | 13 | 10 | 10 | 0.6 | 0.4 | 0 | yes | 5 | 8.9975 | 1.7397 | 6.6607 | 11.2034 | 0.8998
4.11改.xlsx | 边缘处不同气体比例下（Ar:O2，10W） | 10W 13Pa 10min Ar:O2 | Si | edge |  | 13 | 10 | 10 | 0.7 | 0.3 | 0 | yes | 5 | 20.9738 | 6.9352 | 14.3476 | 32.2414 | 2.0974
4.11改.xlsx | 边缘处不同气体比例下（Ar:O2，10W） | 10W 13Pa 10min Ar:O2 | Si | edge |  | 13 | 10 | 10 | 0.8 | 0.2 | 0 | yes | 5 | 12.9371 | 2.9217 | 10.1697 | 17.011 | 1.2937
4.11改.xlsx | 边缘处不同气体比例下（Ar:O2，10W） | 10W 13Pa 10min Ar:O2 | Si | edge |  | 13 | 10 | 10 | 0.9 | 0.1 | 0 | yes | 5 | 11.7278 | 1.6692 | 9.7641 | 13.4762 | 1.1728
4.11改.xlsx | 边缘处不同气体比例下（Ar:O2，10W） | 10W 13Pa 10min Ar:O2 | SiN | edge |  | 13 | 10 | 10 | 0.1 | 0.9 | 0 | yes | 5 | 13.0313 | 4.7068 | 6.9214 | 16.7304 | 1.3031
4.11改.xlsx | 边缘处不同气体比例下（Ar:O2，10W） | 10W 13Pa 10min Ar:O2 | SiN | edge |  | 13 | 10 | 10 | 0.2 | 0.8 | 0 | yes | 5 | 7.8628 | 1.8028 | 5.7993 | 9.7513 | 0.7863
4.11改.xlsx | 边缘处不同气体比例下（Ar:O2，10W） | 10W 13Pa 10min Ar:O2 | SiN | edge |  | 13 | 10 | 10 | 0.3 | 0.7 | 0 | yes | 5 | 6.3533 | 3.1378 | 3.3108 | 11.237 | 0.6353
4.11改.xlsx | 边缘处不同气体比例下（Ar:O2，10W） | 10W 13Pa 10min Ar:O2 | SiN | edge |  | 13 | 10 | 10 | 0.5 | 0.5 | 0 | yes | 5 | 14.8702 | 2.9864 | 10.4959 | 17.4374 | 1.487
4.11改.xlsx | 边缘处不同气体比例下（Ar:O2，10W） | 10W 13Pa 10min Ar:O2 | SiN | edge |  | 13 | 10 | 10 | 0.6 | 0.4 | 0 | yes | 5 | 11.5999 | 3.5664 | 7.326 | 15.5112 | 1.16
4.11改.xlsx | 边缘处不同气体比例下（Ar:O2，10W） | 10W 13Pa 10min Ar:O2 | SiN | edge |  | 13 | 10 | 10 | 0.7 | 0.3 | 0 | yes | 5 | 14.4044 | 4.4801 | 9.7848 | 21.2874 | 1.4404
4.11改.xlsx | 边缘处不同气体比例下（Ar:O2，10W） | 10W 13Pa 10min Ar:O2 | SiN | edge |  | 13 | 10 | 10 | 0.8 | 0.2 | 0 | yes | 5 | 25.6066 | 6.2111 | 20.4867 | 34.1197 | 2.5607
4.11改.xlsx | 边缘处不同气体比例下（Ar:O2，10W） | 10W 13Pa 10min Ar:O2 | SiN | edge |  | 13 | 10 | 10 | 0.9 | 0.1 | 0 | yes | 5 | 15.2912 | 3.3405 | 10.7776 | 18.9304 | 1.5291
4.11改.xlsx | 边缘处不同气体比例下（Ar:O2，10W） | 10W 13Pa 10min Ar:O2 | SiO2 | edge |  | 13 | 10 | 10 | 0.1 | 0.9 | 0 | yes | 5 | 30.6025 | 7.3848 | 22.085 | 37.0512 | 3.0602
4.11改.xlsx | 边缘处不同气体比例下（Ar:O2，10W） | 10W 13Pa 10min Ar:O2 | SiO2 | edge |  | 13 | 10 | 10 | 0.2 | 0.8 | 0 | yes | 3 | 29.5994 | 2.0427 | 28.2649 | 31.9509 | 2.9599
4.11改.xlsx | 边缘处不同气体比例下（Ar:O2，10W） | 10W 13Pa 10min Ar:O2 | SiO2 | edge |  | 13 | 10 | 10 | 0.3 | 0.7 | 0 | yes | 5 | 14.7628 | 2.6683 | 11.1407 | 18.5163 | 1.4763
4.11改.xlsx | 边缘处不同气体比例下（Ar:O2，10W） | 10W 13Pa 10min Ar:O2 | SiO2 | edge |  | 13 | 10 | 10 | 0.4 | 0.6 | 0 | yes | 5 | 8.0593 | 3.7908 | 4.5792 | 13.9345 | 0.8059
4.11改.xlsx | 边缘处不同气体比例下（Ar:O2，10W） | 10W 13Pa 10min Ar:O2 | SiO2 | edge |  | 13 | 10 | 10 | 0.5 | 0.5 | 0 | yes | 5 | 7.5749 | 1.4443 | 6.1616 | 9.2678 | 0.7575
4.11改.xlsx | 边缘处不同气体比例下（Ar:O2，10W） | 10W 13Pa 10min Ar:O2 | SiO2 | edge |  | 13 | 10 | 10 | 0.6 | 0.4 | 0 | yes | 5 | 15.1589 | 2.8808 | 11.9262 | 19.8434 | 1.5159
4.11改.xlsx | 边缘处不同气体比例下（Ar:O2，10W） | 10W 13Pa 10min Ar:O2 | SiO2 | edge |  | 13 | 10 | 10 | 0.7 | 0.3 | 0 | yes | 5 | 13.5024 | 1.466 | 11.6874 | 15.5394 | 1.3502
4.11改.xlsx | 边缘处不同气体比例下（Ar:O2，10W） | 10W 13Pa 10min Ar:O2 | SiO2 | edge |  | 13 | 10 | 10 | 0.8 | 0.2 | 0 | yes | 5 | 18.7267 | 3.3827 | 14.6904 | 22.8491 | 1.8727
4.11改.xlsx | 边缘处不同气体比例下（Ar:O2，10W） | 10W 13Pa 10min Ar:O2 | SiO2 | edge |  | 13 | 10 | 10 | 0.9 | 0.1 | 0 | yes | 5 | 22.4279 | 2.3392 | 20.9849 | 26.5787 | 2.2428
不同条件下刻蚀深度.xlsx | 不同 Ar:CF4 比例 | 50W 6Pa 2min Ar:CF4 | SiN | center |  | 6 | 50 | 2 | 0.3 | 0 | 0.7 | yes | 5 | 83.2089 | 3.8916 | 78.5929 | 88.9138 | 41.6044
不同条件下刻蚀深度.xlsx | 不同 Ar:CF4 比例 | 50W 6Pa 2min Ar:CF4 | SiN | center |  | 6 | 50 | 2 | 0.5 | 0 | 0.5 | yes | 5 | 93.0384 | 3.3918 | 88.8724 | 96.9143 | 46.5192
不同条件下刻蚀深度.xlsx | 不同 Ar:CF4 比例 | 50W 6Pa 2min Ar:CF4 | SiN | center |  | 6 | 50 | 2 | 0.7 | 0 | 0.3 | yes | 5 | 75.59 | 3.1773 | 71.2686 | 78.8653 | 37.795
不同条件下刻蚀深度.xlsx | 不同 Ar:CF4 比例 | 50W 6Pa 2min Ar:CF4 | SiN | center |  | 6 | 50 | 2 | 0.9 | 0 | 0.1 | yes | 5 | 67.7723 | 3.4316 | 63.383 | 72.6358 | 33.8862
不同条件下刻蚀深度.xlsx | 不同 Ar:CF4 比例 | 50W 6Pa 2min Ar:CF4 | SiN | center |  | 6 | 50 | 2 | 1 | 0 | 0 | yes | 5 | 36.5763 | 3.9174 | 31.7409 | 41.9347 | 18.2882
不同条件下刻蚀深度.xlsx | 不同 Ar:CF4 比例 | 50W 6Pa 2min Ar:CF4 | SiO2 | center |  | 6 | 50 | 2 | 0.3 | 0 | 0.7 | yes | 5 | 56.2692 | 2.7503 | 53.5137 | 59.807 | 28.1346
不同条件下刻蚀深度.xlsx | 不同 Ar:CF4 比例 | 50W 6Pa 2min Ar:CF4 | SiO2 | center |  | 6 | 50 | 2 | 0.5 | 0 | 0.5 | yes | 5 | 62.7122 | 3.2477 | 59.1192 | 66.2419 | 31.3561
不同条件下刻蚀深度.xlsx | 不同 Ar:CF4 比例 | 50W 6Pa 2min Ar:CF4 | SiO2 | center |  | 6 | 50 | 2 | 0.7 | 0 | 0.3 | yes | 5 | 46.8387 | 1.5046 | 44.3406 | 47.9794 | 23.4194
不同条件下刻蚀深度.xlsx | 不同 Ar:CF4 比例 | 50W 6Pa 2min Ar:CF4 | SiO2 | center |  | 6 | 50 | 2 | 0.9 | 0 | 0.1 | yes | 5 | 42.9405 | 2.1739 | 39.7927 | 45.9138 | 21.4702
不同条件下刻蚀深度.xlsx | 不同 Ar:CF4 比例 | 50W 6Pa 2min Ar:CF4 | SiO2 | center |  | 6 | 50 | 2 | 1 | 0 | 0 | yes | 5 | 25.213 | 6.4283 | 19.0739 | 32.2572 | 12.6065
不同条件下刻蚀深度.xlsx | 不同 Ar:CF4 比例 | 8Pa 50W 5min Ar:CF4 | Si | center |  | 8 | 50 | 5 | 0.1 | 0 | 0.9 | yes | 5 | 92.7819 | 4.0896 | 88.6901 | 97.8107 | 18.5564
不同条件下刻蚀深度.xlsx | 不同 Ar:CF4 比例 | 8Pa 50W 5min Ar:CF4 | Si | center |  | 8 | 50 | 5 | 0.3 | 0 | 0.7 | yes | 5 | 85.686 | 2.4389 | 82.6934 | 88.6732 | 17.1372
不同条件下刻蚀深度.xlsx | 不同 Ar:CF4 比例 | 8Pa 50W 5min Ar:CF4 | Si | center |  | 8 | 50 | 5 | 0.5 | 0 | 0.5 | yes | 5 | 102.9937 | 8.4508 | 90.1325 | 112.169 | 20.5987
不同条件下刻蚀深度.xlsx | 不同 Ar:CF4 比例 | 8Pa 50W 5min Ar:CF4 | Si | center |  | 8 | 50 | 5 | 0.7 | 0 | 0.3 | yes | 5 | 93.0991 | 4.0091 | 87.8931 | 97.2304 | 18.6198
不同条件下刻蚀深度.xlsx | 不同 Ar:CF4 比例 | 8Pa 50W 5min Ar:CF4 | Si | center |  | 8 | 50 | 5 | 0.9 | 0 | 0.1 | yes | 5 | 61.251 | 2.9805 | 56.143 | 63.9638 | 12.2502
不同条件下刻蚀深度.xlsx | 不同 Ar:CF4 比例 | 8Pa 50W 5min Ar:CF4 | SiN | center |  | 8 | 50 | 5 | 0.1 | 0 | 0.9 | yes | 5 | 165.7006 | 11.6763 | 156.44 | 181.819 | 33.1401
不同条件下刻蚀深度.xlsx | 不同 Ar:CF4 比例 | 8Pa 50W 5min Ar:CF4 | SiN | center |  | 8 | 50 | 5 | 0.3 | 0 | 0.7 | yes | 5 | 170.8338 | 7.7321 | 163.533 | 180.603 | 34.1668
不同条件下刻蚀深度.xlsx | 不同 Ar:CF4 比例 | 8Pa 50W 5min Ar:CF4 | SiN | center |  | 8 | 50 | 5 | 0.5 | 0 | 0.5 | yes | 5 | 182.8742 | 12.6087 | 170.161 | 198.335 | 36.5748
不同条件下刻蚀深度.xlsx | 不同 Ar:CF4 比例 | 8Pa 50W 5min Ar:CF4 | SiN | center |  | 8 | 50 | 5 | 0.7 | 0 | 0.3 | yes | 5 | 160.1486 | 4.9316 | 156.624 | 168.59 | 32.0297
不同条件下刻蚀深度.xlsx | 不同 Ar:CF4 比例 | 8Pa 50W 5min Ar:CF4 | SiN | center |  | 8 | 50 | 5 | 0.9 | 0 | 0.1 | yes | 5 | 127.8122 | 4.8009 | 123.654 | 135.591 | 25.5624
不同条件下刻蚀深度.xlsx | 不同 Ar:CF4 比例 | 8Pa 50W 5min Ar:CF4 | SiO2 | center |  | 8 | 50 | 5 | 0.1 | 0 | 0.9 | yes | 5 | 103.2292 | 9.9859 | 94.2807 | 120.013 | 20.6458
不同条件下刻蚀深度.xlsx | 不同 Ar:CF4 比例 | 8Pa 50W 5min Ar:CF4 | SiO2 | center |  | 8 | 50 | 5 | 0.3 | 0 | 0.7 | yes | 5 | 95.6818 | 4.333 | 91.8768 | 102.713 | 19.1364
不同条件下刻蚀深度.xlsx | 不同 Ar:CF4 比例 | 8Pa 50W 5min Ar:CF4 | SiO2 | center |  | 8 | 50 | 5 | 0.5 | 0 | 0.5 | yes | 5 | 114.8002 | 2.4302 | 111.567 | 116.867 | 22.96
不同条件下刻蚀深度.xlsx | 不同 Ar:CF4 比例 | 8Pa 50W 5min Ar:CF4 | SiO2 | center |  | 8 | 50 | 5 | 0.7 | 0 | 0.3 | yes | 5 | 95.4621 | 4.8706 | 89.4422 | 100.696 | 19.0924
不同条件下刻蚀深度.xlsx | 不同 Ar:CF4 比例 | 8Pa 50W 5min Ar:CF4 | SiO2 | center |  | 8 | 50 | 5 | 0.9 | 0 | 0.1 | yes | 5 | 80.7979 | 4.9305 | 74.91 | 87.5488 | 16.1596
不同条件下刻蚀深度.xlsx | 不同 Ar:O2:CF4 比例 (Ar=4) | 8Pa 50W 5min Ar:O2:CF4 | SiN | center |  | 8 | 50 | 5 | 0.2 | 0 | 0.8 | yes | 5 | 162.8158 | 8.2162 | 152.624 | 175.472 | 32.5632
不同条件下刻蚀深度.xlsx | 不同 Ar:O2:CF4 比例 (Ar=4) | 8Pa 50W 5min Ar:O2:CF4 | SiN | center |  | 8 | 50 | 5 | 0.2 | 0.1 | 0.7 | yes | 5 | 172.9472 | 4.6476 | 167.279 | 178.103 | 34.5894
不同条件下刻蚀深度.xlsx | 不同 Ar:O2:CF4 比例 (Ar=4) | 8Pa 50W 5min Ar:O2:CF4 | SiN | center |  | 8 | 50 | 5 | 0.2 | 0.2 | 0.6 | yes | 5 | 182.3364 | 2.5569 | 178.33 | 185.442 | 36.4673
不同条件下刻蚀深度.xlsx | 不同 Ar:O2:CF4 比例 (Ar=4) | 8Pa 50W 5min Ar:O2:CF4 | SiN | center |  | 8 | 50 | 5 | 0.2 | 0.3 | 0.5 | yes | 5 | 160.7706 | 5.7196 | 152.603 | 166.882 | 32.1541
不同条件下刻蚀深度.xlsx | 不同 Ar:O2:CF4 比例 (Ar=4) | 8Pa 50W 5min Ar:O2:CF4 | SiN | center |  | 8 | 50 | 5 | 0.2 | 0.4 | 0.4 | yes | 5 | 128.7502 | 3.5342 | 123.53 | 132.333 | 25.75
不同条件下刻蚀深度.xlsx | 不同 Ar:O2:CF4 比例 (Ar=4) | 8Pa 50W 5min Ar:O2:CF4 | SiO2 | center |  | 8 | 50 | 5 | 0.2 | 0 | 0.8 | yes | 5 | 90.8415 | 7.6783 | 83.2425 | 99.5609 | 18.1683
不同条件下刻蚀深度.xlsx | 不同 Ar:O2:CF4 比例 (Ar=4) | 8Pa 50W 5min Ar:O2:CF4 | SiO2 | center |  | 8 | 50 | 5 | 0.2 | 0.1 | 0.7 | yes | 5 | 106.4564 | 2.6903 | 102.023 | 108.601 | 21.2913
不同条件下刻蚀深度.xlsx | 不同 Ar:O2:CF4 比例 (Ar=4) | 8Pa 50W 5min Ar:O2:CF4 | SiO2 | center |  | 8 | 50 | 5 | 0.2 | 0.2 | 0.6 | yes | 5 | 105.1253 | 5.8522 | 96.2834 | 112.382 | 21.0251
不同条件下刻蚀深度.xlsx | 不同 Ar:O2:CF4 比例 (Ar=4) | 8Pa 50W 5min Ar:O2:CF4 | SiO2 | center |  | 8 | 50 | 5 | 0.2 | 0.3 | 0.5 | yes | 5 | 104.9554 | 2.479 | 101.385 | 108.229 | 20.9911
不同条件下刻蚀深度.xlsx | 不同 Ar:O2:CF4 比例 (Ar=4) | 8Pa 50W 5min Ar:O2:CF4 | SiO2 | center |  | 8 | 50 | 5 | 0.2 | 0.4 | 0.4 | yes | 5 | 87.4131 | 6.3057 | 80.953 | 95.5406 | 17.4826
不同条件下刻蚀深度.xlsx | 不同 O2 比例 (Ar:O2:CF4) | 50W 6Pa 2min Ar:O2:CF4 | SiN | center |  | 6 | 50 | 2 | 0.2 | 0 | 0.8 | yes | 5 | 73.2008 | 3.4968 | 69.4717 | 78.3884 | 36.6004
不同条件下刻蚀深度.xlsx | 不同 O2 比例 (Ar:O2:CF4) | 50W 6Pa 2min Ar:O2:CF4 | SiN | center |  | 6 | 50 | 2 | 0.2 | 0.1 | 0.7 | yes | 5 | 79.8887 | 4.3222 | 74.884 | 85.8541 | 39.9444
不同条件下刻蚀深度.xlsx | 不同 O2 比例 (Ar:O2:CF4) | 50W 6Pa 2min Ar:O2:CF4 | SiN | center |  | 6 | 50 | 2 | 0.2 | 0.3 | 0.5 | yes | 5 | 72.669 | 5.3053 | 67.0192 | 80.1001 | 36.3345
不同条件下刻蚀深度.xlsx | 不同 O2 比例 (Ar:O2:CF4) | 50W 6Pa 2min Ar:O2:CF4 | SiN | center |  | 6 | 50 | 2 | 0.2 | 0.5 | 0.3 | yes | 5 | 46.0774 | 4.7293 | 39.5304 | 52.0642 | 23.0387
不同条件下刻蚀深度.xlsx | 不同 O2 比例 (Ar:O2:CF4) | 50W 6Pa 2min Ar:O2:CF4 | SiN | center |  | 6 | 50 | 2 | 0.2 | 0.7 | 0.1 | yes | 5 | 23.3123 | 3.3107 | 18.6882 | 26.7385 | 11.6562
不同条件下刻蚀深度.xlsx | 不同 O2 比例 (Ar:O2:CF4) | 50W 6Pa 2min Ar:O2:CF4 | SiO2 | center |  | 6 | 50 | 2 | 0.2 | 0 | 0.8 | yes | 5 | 57.9583 | 7.838 | 47.7217 | 67.9527 | 28.9792
不同条件下刻蚀深度.xlsx | 不同 O2 比例 (Ar:O2:CF4) | 50W 6Pa 2min Ar:O2:CF4 | SiO2 | center |  | 6 | 50 | 2 | 0.2 | 0.1 | 0.7 | yes | 5 | 63.6008 | 2.5024 | 60.8782 | 66.0296 | 31.8004
不同条件下刻蚀深度.xlsx | 不同 O2 比例 (Ar:O2:CF4) | 50W 6Pa 2min Ar:O2:CF4 | SiO2 | center |  | 6 | 50 | 2 | 0.2 | 0.3 | 0.5 | yes | 5 | 53.1144 | 5.4873 | 46.3941 | 60.253 | 26.5572
不同条件下刻蚀深度.xlsx | 不同 O2 比例 (Ar:O2:CF4) | 50W 6Pa 2min Ar:O2:CF4 | SiO2 | center |  | 6 | 50 | 2 | 0.2 | 0.5 | 0.3 | yes | 5 | 41.5033 | 4.378 | 38.1317 | 48.9992 | 20.7517
不同条件下刻蚀深度.xlsx | 不同 O2 比例 (Ar:O2:CF4) | 50W 6Pa 2min Ar:O2:CF4 | SiO2 | center |  | 6 | 50 | 2 | 0.2 | 0.7 | 0.1 | yes | 5 | 30.479 | 6.0552 | 21.0391 | 37.3488 | 15.2395
不同条件下刻蚀深度.xlsx | 不同功率（Ar:CF4=3:3） | 20Pa Ar:CF4=3:3 5min | Si | center |  | 20 | 20 | 5 | 0.5 | 0 | 0.5 | yes | 5 | 34.2969 | 4.6209 | 30.4704 | 41.0728 | 6.8594
不同条件下刻蚀深度.xlsx | 不同功率（Ar:CF4=3:3） | 20Pa Ar:CF4=3:3 5min | Si | center |  | 20 | 40 | 5 | 0.5 | 0 | 0.5 | yes | 5 | 70.8743 | 6.6839 | 61.0386 | 79.534 | 14.1749
不同条件下刻蚀深度.xlsx | 不同功率（Ar:CF4=3:3） | 20Pa Ar:CF4=3:3 5min | Si | center |  | 20 | 60 | 5 | 0.5 | 0 | 0.5 | yes | 5 | 123.6792 | 4.4507 | 119.261 | 131.145 | 24.7358
不同条件下刻蚀深度.xlsx | 不同功率（Ar:CF4=3:3） | 20Pa Ar:CF4=3:3 5min | Si | center |  | 20 | 80 | 5 | 0.5 | 0 | 0.5 | yes | 5 | 159.819 | 10.387 | 146.873 | 171.156 | 31.9638
不同条件下刻蚀深度.xlsx | 不同功率（Ar:CF4=3:3） | 20Pa Ar:CF4=3:3 5min | Si | center |  | 20 | 100 | 5 | 0.5 | 0 | 0.5 | yes | 5 | 196.1038 | 10.1322 | 188.157 | 213.284 | 39.2208
不同条件下刻蚀深度.xlsx | 不同功率（Ar:CF4=3:3） | 20Pa Ar:CF4=3:3 5min | SiN | center |  | 20 | 20 | 5 | 0.5 | 0 | 0.5 | yes | 5 | 2.046 | 0.7849 | 1.1011 | 3.1546 | 0.4092
不同条件下刻蚀深度.xlsx | 不同功率（Ar:CF4=3:3） | 20Pa Ar:CF4=3:3 5min | SiN | center |  | 20 | 40 | 5 | 0.5 | 0 | 0.5 | yes | 5 | 17.4909 | 4.9124 | 12.0213 | 24.3825 | 3.4982
不同条件下刻蚀深度.xlsx | 不同功率（Ar:CF4=3:3） | 20Pa Ar:CF4=3:3 5min | SiN | center |  | 20 | 60 | 5 | 0.5 | 0 | 0.5 | yes | 5 | 40.1253 | 10.3092 | 34.6555 | 58.5165 | 8.0251
不同条件下刻蚀深度.xlsx | 不同功率（Ar:CF4=3:3） | 20Pa Ar:CF4=3:3 5min | SiN | center |  | 20 | 80 | 5 | 0.5 | 0 | 0.5 | yes | 5 | 65.4444 | 6.1136 | 58.5209 | 73.8711 | 13.0889
不同条件下刻蚀深度.xlsx | 不同功率（Ar:CF4=3:3） | 20Pa Ar:CF4=3:3 5min | SiN | center |  | 20 | 100 | 5 | 0.5 | 0 | 0.5 | yes | 5 | 241.7904 | 15.0199 | 226.322 | 256.455 | 48.3581
不同条件下刻蚀深度.xlsx | 不同功率（Ar:CF4=3:3） | 20Pa Ar:CF4=3:3 5min | SiO2 | center |  | 20 | 20 | 5 | 0.5 | 0 | 0.5 | yes | 10 | 24.8047 | 5.595 | 15.3234 | 33.6665 | 4.9609
不同条件下刻蚀深度.xlsx | 不同功率（Ar:CF4=3:3） | 20Pa Ar:CF4=3:3 5min | SiO2 | center |  | 20 | 40 | 5 | 0.5 | 0 | 0.5 | yes | 10 | 44.1725 | 9.8236 | 33.9187 | 62.9124 | 8.8345
不同条件下刻蚀深度.xlsx | 不同功率（Ar:CF4=3:3） | 20Pa Ar:CF4=3:3 5min | SiO2 | center |  | 20 | 60 | 5 | 0.5 | 0 | 0.5 | yes | 10 | 77.7701 | 8.7926 | 64.5931 | 88.8463 | 15.554
不同条件下刻蚀深度.xlsx | 不同功率（Ar:CF4=3:3） | 20Pa Ar:CF4=3:3 5min | SiO2 | center |  | 20 | 80 | 5 | 0.5 | 0 | 0.5 | yes | 10 | 128.9094 | 13.7278 | 109.185 | 148.931 | 25.7819
不同条件下刻蚀深度.xlsx | 不同功率（Ar:CF4=3:3） | 20Pa Ar:CF4=3:3 5min | SiO2 | center |  | 20 | 100 | 5 | 0.5 | 0 | 0.5 | yes | 10 | 176.886 | 25.003 | 145.211 | 217.738 | 35.3772
不同条件下刻蚀深度.xlsx | 不同气压（Ar:CF4=3:3） | 50W Ar:CF4=3:3 5min | Si | center |  | 6 | 50 | 5 | 0.5 | 0 | 0.5 | yes | 10 | 88.2432 | 5.5062 | 78.298 | 98.836 | 17.6486
不同条件下刻蚀深度.xlsx | 不同气压（Ar:CF4=3:3） | 50W Ar:CF4=3:3 5min | Si | center |  | 8 | 50 | 5 | 0.5 | 0 | 0.5 | yes | 10 | 94.745 | 5.1282 | 87.7229 | 104.358 | 18.949
不同条件下刻蚀深度.xlsx | 不同气压（Ar:CF4=3:3） | 50W Ar:CF4=3:3 5min | Si | center |  | 10 | 50 | 5 | 0.5 | 0 | 0.5 | yes | 10 | 102.3557 | 5.0173 | 96.1309 | 113.273 | 20.4711
不同条件下刻蚀深度.xlsx | 不同气压（Ar:CF4=3:3） | 50W Ar:CF4=3:3 5min | Si | center |  | 20 | 50 | 5 | 0.5 | 0 | 0.5 | yes | 10 | 96.8463 | 5.7347 | 90.195 | 107.318 | 19.3693
不同条件下刻蚀深度.xlsx | 不同气压（Ar:CF4=3:3） | 50W Ar:CF4=3:3 5min | Si | center |  | 30 | 50 | 5 | 0.5 | 0 | 0.5 | yes | 10 | 112.8709 | 5.5 | 107.338 | 121.052 | 22.5742
不同条件下刻蚀深度.xlsx | 不同气压（Ar:CF4=3:3） | 50W Ar:CF4=3:3 5min | SiN | center |  | 6 | 50 | 5 | 0.5 | 0 | 0.5 | yes | 10 | 156.1334 | 5.2751 | 150.654 | 164.429 | 31.2267
不同条件下刻蚀深度.xlsx | 不同气压（Ar:CF4=3:3） | 50W Ar:CF4=3:3 5min | SiN | center |  | 8 | 50 | 5 | 0.5 | 0 | 0.5 | yes | 10 | 163.7487 | 4.1372 | 158.743 | 171.183 | 32.7497
不同条件下刻蚀深度.xlsx | 不同气压（Ar:CF4=3:3） | 50W Ar:CF4=3:3 5min | SiN | center |  | 10 | 50 | 5 | 0.5 | 0 | 0.5 | yes | 10 | 171.8782 | 10.3179 | 159.205 | 191.181 | 34.3756
不同条件下刻蚀深度.xlsx | 不同气压（Ar:CF4=3:3） | 50W Ar:CF4=3:3 5min | SiN | center |  | 20 | 50 | 5 | 0.5 | 0 | 0.5 | yes | 10 | 26.9395 | 4.6889 | 20.0375 | 37.1599 | 5.3879
不同条件下刻蚀深度.xlsx | 不同气压（Ar:CF4=3:3） | 50W Ar:CF4=3:3 5min | SiN | center |  | 30 | 50 | 5 | 0.5 | 0 | 0.5 | yes | 10 | 13.4226 | 6.5536 | 4.765 | 22.8345 | 2.6845
不同条件下刻蚀深度.xlsx | 不同气压（Ar:CF4=3:3） | 50W Ar:CF4=3:3 5min | SiO2 | center |  | 6 | 50 | 5 | 0.5 | 0 | 0.5 | yes | 10 | 88.595 | 4.6547 | 78.611 | 94.332 | 17.719
不同条件下刻蚀深度.xlsx | 不同气压（Ar:CF4=3:3） | 50W Ar:CF4=3:3 5min | SiO2 | center |  | 8 | 50 | 5 | 0.5 | 0 | 0.5 | yes | 10 | 103.312 | 5.1337 | 95.8721 | 112.218 | 20.6624
不同条件下刻蚀深度.xlsx | 不同气压（Ar:CF4=3:3） | 50W Ar:CF4=3:3 5min | SiO2 | center |  | 10 | 50 | 5 | 0.5 | 0 | 0.5 | yes | 10 | 93.8034 | 5.746 | 80.4725 | 99.7407 | 18.7607
不同条件下刻蚀深度.xlsx | 不同气压（Ar:CF4=3:3） | 50W Ar:CF4=3:3 5min | SiO2 | center |  | 20 | 50 | 5 | 0.5 | 0 | 0.5 | yes | 10 | 45.957 | 4.9605 | 40.1682 | 54.0753 | 9.1914
不同条件下刻蚀深度.xlsx | 不同气压（Ar:CF4=3:3） | 50W Ar:CF4=3:3 5min | SiO2 | center |  | 30 | 50 | 5 | 0.5 | 0 | 0.5 | yes | 10 | 37.0255 | 7.9385 | 24.4225 | 47.7155 | 7.4051
不同条件下刻蚀深度.xlsx | 不同气压（Ar:O2:CF4=10:5:35） | 50W Ar:O2:CF4=10:5:35 2min | Si | center |  | 5 | 50 | 2 | 0.2 | 0.1 | 0.7 | yes | 5 | 47.2467 | 5.0712 | 42.9439 | 54.3875 | 23.6233
不同条件下刻蚀深度.xlsx | 不同气压（Ar:O2:CF4=10:5:35） | 50W Ar:O2:CF4=10:5:35 2min | Si | center |  | 6 | 50 | 2 | 0.2 | 0.1 | 0.7 | yes | 5 | 51.136 | 1.7387 | 49.342 | 53.5557 | 25.568
不同条件下刻蚀深度.xlsx | 不同气压（Ar:O2:CF4=10:5:35） | 50W Ar:O2:CF4=10:5:35 2min | Si | center |  | 7 | 50 | 2 | 0.2 | 0.1 | 0.7 | yes | 5 | 54.8185 | 1.9253 | 52.6594 | 57.2545 | 27.4092
不同条件下刻蚀深度.xlsx | 不同气压（Ar:O2:CF4=10:5:35） | 50W Ar:O2:CF4=10:5:35 2min | Si | center |  | 8 | 50 | 2 | 0.2 | 0.1 | 0.7 | yes | 5 | 56.2923 | 5.5827 | 52.7446 | 66.1317 | 28.1462
不同条件下刻蚀深度.xlsx | 不同气压（Ar:O2:CF4=10:5:35） | 50W Ar:O2:CF4=10:5:35 2min | Si | center |  | 9 | 50 | 2 | 0.2 | 0.1 | 0.7 | yes | 5 | 50.0279 | 7.8676 | 40.1574 | 62.1682 | 25.014
不同条件下刻蚀深度.xlsx | 不同气压（Ar:O2:CF4=10:5:35） | 50W Ar:O2:CF4=10:5:35 2min | Si | center |  | 10 | 50 | 2 | 0.2 | 0.1 | 0.7 | yes | 5 | 45.5417 | 1.1956 | 43.8238 | 46.989 | 22.7708
不同条件下刻蚀深度.xlsx | 不同气压（Ar:O2:CF4=10:5:35） | 50W Ar:O2:CF4=10:5:35 2min | SiN | center |  | 5 | 50 | 2 | 0.2 | 0.1 | 0.7 | yes | 10 | 77.6862 | 5.3519 | 66.2018 | 83.5609 | 38.8431
不同条件下刻蚀深度.xlsx | 不同气压（Ar:O2:CF4=10:5:35） | 50W Ar:O2:CF4=10:5:35 2min | SiN | center |  | 6 | 50 | 2 | 0.2 | 0.1 | 0.7 | yes | 10 | 80.8406 | 6.0961 | 74.1614 | 95.0289 | 40.4203
不同条件下刻蚀深度.xlsx | 不同气压（Ar:O2:CF4=10:5:35） | 50W Ar:O2:CF4=10:5:35 2min | SiN | center |  | 7 | 50 | 2 | 0.2 | 0.1 | 0.7 | yes | 10 | 85.6443 | 4.0455 | 79.76 | 93.7792 | 42.8222
不同条件下刻蚀深度.xlsx | 不同气压（Ar:O2:CF4=10:5:35） | 50W Ar:O2:CF4=10:5:35 2min | SiN | center |  | 8 | 50 | 2 | 0.2 | 0.1 | 0.7 | yes | 10 | 92.0431 | 5.4601 | 82.6302 | 98.4467 | 46.0216
不同条件下刻蚀深度.xlsx | 不同气压（Ar:O2:CF4=10:5:35） | 50W Ar:O2:CF4=10:5:35 2min | SiN | center |  | 9 | 50 | 2 | 0.2 | 0.1 | 0.7 | yes | 10 | 89.4748 | 6.2204 | 82.1611 | 98.5098 | 44.7374
不同条件下刻蚀深度.xlsx | 不同气压（Ar:O2:CF4=10:5:35） | 50W Ar:O2:CF4=10:5:35 2min | SiN | center |  | 10 | 50 | 2 | 0.2 | 0.1 | 0.7 | yes | 10 | 81.9962 | 7.742 | 70.9719 | 96.8441 | 40.9981
不同条件下刻蚀深度.xlsx | 不同气压（Ar:O2:CF4=10:5:35） | 50W Ar:O2:CF4=10:5:35 2min | SiO2 | center |  | 5 | 50 | 2 | 0.2 | 0.1 | 0.7 | yes | 5 | 57.7646 | 4.4143 | 51.2828 | 63.6738 | 28.8823
不同条件下刻蚀深度.xlsx | 不同气压（Ar:O2:CF4=10:5:35） | 50W Ar:O2:CF4=10:5:35 2min | SiO2 | center |  | 6 | 50 | 2 | 0.2 | 0.1 | 0.7 | yes | 5 | 60.0277 | 2.5476 | 58.0351 | 64.1336 | 30.0138
不同条件下刻蚀深度.xlsx | 不同气压（Ar:O2:CF4=10:5:35） | 50W Ar:O2:CF4=10:5:35 2min | SiO2 | center |  | 7 | 50 | 2 | 0.2 | 0.1 | 0.7 | yes | 5 | 61.4494 | 5.3724 | 54.4724 | 69.3018 | 30.7247
不同条件下刻蚀深度.xlsx | 不同气压（Ar:O2:CF4=10:5:35） | 50W Ar:O2:CF4=10:5:35 2min | SiO2 | center |  | 8 | 50 | 2 | 0.2 | 0.1 | 0.7 | yes | 5 | 62.7518 | 1.4475 | 60.5752 | 63.8943 | 31.3759
不同条件下刻蚀深度.xlsx | 不同气压（Ar:O2:CF4=10:5:35） | 50W Ar:O2:CF4=10:5:35 2min | SiO2 | center |  | 9 | 50 | 2 | 0.2 | 0.1 | 0.7 | yes | 5 | 62.3722 | 1.7532 | 60.803 | 65.3622 | 31.1861
不同条件下刻蚀深度.xlsx | 不同气压（Ar:O2:CF4=10:5:35） | 50W Ar:O2:CF4=10:5:35 2min | SiO2 | center |  | 10 | 50 | 2 | 0.2 | 0.1 | 0.7 | yes | 5 | 61.169 | 5.4197 | 55.7617 | 68.8217 | 30.5845
不同条件下刻蚀深度.xlsx | 中心处放电 | 50W 6.5Pa 2min Ar:O2:CF4=10:5:35 | Si | center |  | 6.5 | 50 | 2 | 0.2 | 0.1 | 0.7 | yes | 5 | 66.8761 | 2.4988 | 62.4926 | 68.7342 | 33.438
不同条件下刻蚀深度.xlsx | 中心处放电 | 50W 6.5Pa 2min Ar:O2:CF4=10:5:35 | SiN | center |  | 6.5 | 50 | 2 | 0.2 | 0.1 | 0.7 | yes | 5 | 104.4508 | 5.2151 | 98.5659 | 110.138 | 52.2254
不同条件下刻蚀深度.xlsx | 中心处放电 | 50W 6.5Pa 2min Ar:O2:CF4=10:5:35 | SiO2 | center |  | 6.5 | 50 | 2 | 0.2 | 0.1 | 0.7 | yes | 5 | 74.8988 | 5.7325 | 66.0825 | 79.8076 | 37.4494
不同条件下刻蚀深度.xlsx | 无光刻胶 | 50W 6.5Pa 2min Ar:O2:CF4=10:5:35 | SiN | center |  | 6.5 | 50 | 2 | 0.2 | 0.1 | 0.7 | no | 5 | 81.4053 | 6.3634 | 76.4779 | 92.3802 | 40.7026
不同条件下刻蚀深度.xlsx | 无光刻胶 | 50W 6.5Pa 2min Ar:O2:CF4=10:5:35 | SiO2 | center |  | 6.5 | 50 | 2 | 0.2 | 0.1 | 0.7 | no | 5 | 74.364 | 3.8926 | 69.9099 | 79.5982 | 37.182
不同条件下刻蚀深度.xlsx | 边缘处放电 | 50W 6.5Pa 2min Ar:O2:CF4=10:5:35 | SiN | edge |  | 6.5 | 50 | 2 | 0.2 | 0.1 | 0.7 | yes | 5 | 79.0001 | 3.5482 | 73.0256 | 81.7085 | 39.5
不同条件下刻蚀深度.xlsx | 边缘处放电 | 50W 6.5Pa 2min Ar:O2:CF4=10:5:35 | SiO2 | edge |  | 6.5 | 50 | 2 | 0.2 | 0.1 | 0.7 | yes | 5 | 76.2879 | 3.7648 | 73.3987 | 82.4499 | 38.1439
不同测试位置与极板间距下刻蚀深度.xlsx | 位置×极板间距 | Ar:O2:CF4=10:5:35 6.5Pa 50W 2min | Si | center | 4 | 6.5 | 50 | 2 | 0.2 | 0.1 | 0.7 | yes | 9 | 62.7971 | 3.3736 | 57.1922 | 67.0488 | 31.3986
不同测试位置与极板间距下刻蚀深度.xlsx | 位置×极板间距 | Ar:O2:CF4=10:5:35 6.5Pa 50W 2min | Si | edge | 4 | 6.5 | 50 | 2 | 0.2 | 0.1 | 0.7 | yes | 10 | 48.1658 | 2.6273 | 43.6285 | 51.5162 | 24.0829
不同测试位置与极板间距下刻蚀深度.xlsx | 位置×极板间距 | Ar:O2:CF4=10:5:35 6.5Pa 50W 2min | SiN | center | 4 | 6.5 | 50 | 2 | 0.2 | 0.1 | 0.7 | yes | 9 | 52.2092 | 5.4297 | 42.4835 | 57.1092 | 26.1046
不同测试位置与极板间距下刻蚀深度.xlsx | 位置×极板间距 | Ar:O2:CF4=10:5:35 6.5Pa 50W 2min | SiN | edge | 4 | 6.5 | 50 | 2 | 0.2 | 0.1 | 0.7 | yes | 10 | 63.9696 | 12.0064 | 49.3731 | 88.2051 | 31.9848
不同测试位置与极板间距下刻蚀深度.xlsx | 位置×极板间距 | Ar:O2:CF4=10:5:35 6.5Pa 50W 2min | SiO2 | center | 4 | 6.5 | 50 | 2 | 0.2 | 0.1 | 0.7 | yes | 9 | 98.6764 | 20.0091 | 73.1702 | 130.801 | 49.3382
不同测试位置与极板间距下刻蚀深度.xlsx | 位置×极板间距 | Ar:O2:CF4=10:5:35 6.5Pa 50W 2min | SiO2 | edge | 4 | 6.5 | 50 | 2 | 0.2 | 0.1 | 0.7 | yes | 10 | 63.7658 | 7.8605 | 51.2508 | 74.6032 | 31.8829